## 2300
Номер рулона | Длина листа | Начало прокатки | Отступ | Толщина в центре | Разнотолщинность в центре | Ширина | Температура после печи | Утяжка | Скорость 3 клеть, об/мин | Скорость 4 клеть, об/мин | Скорость 5 клеть, об/мин | Скорость 6 клеть, об/мин | Скорость 7 клеть, об/мин | Скорость 8 клеть, об/мин | Ток якоря 3 клеть, кА | Ток якоря 4 клеть, кА | Ток якоря 5 клеть, кА | Ток якоря 6 клеть, кА | Ток якоря 7 клеть, кА | Ток якоря 8 клеть, кА
4 | 29.6 | 2021-02-04 20:38 | 0.5 | 17.8894 | 7.1106 | 1639.69 | 864,08991 |  | 255 | 222 | 101 | 111 | 142 | 154 | 4.88 | 4.57 | 4.74 | 8.3 | 0.2 | 0.33
4 | 29.6 | 2021-02-04 20:38 | 1.2 | 17.9394 | 7.0606 | 1370.38 | 1048,020509 |  | 255 | 222 | 101 | 111 | 142 | 154 | 4.88 | 4.57 | 4.74 | 8.3 | 0.2 | 0.33
4 | 29.6 | 2021-02-04 20:38 | 1.9 | 17.9369 | 7.0631 | 1360.77 | 1079,550449 |  | 255 | 222 | 101 | 111 | 142 | 154 | 4.88 | 4.57 | 4.74 | 8.3 | 0.2 | 0.33
4 | 29.6 | 2021-02-04 20:38 | 2.6 | 17.9029 | 7.0971 | 1355.43 | 1095,404688 |  | 255 | 222 | 101 | 111 | 142 | 154 | 4.88 | 4.57 | 4.74 | 8.3 | 0.2 | 0.33
4 | 29.6 | 2021-02-04 20:38 | 3.3 | 17.8926 | 7.1074 | 1349.83 | 1121,959348 |  | 255 | 222 | 101 | 111 | 142 | 154 | 4.88 | 4.57 | 4.74 | 8.3 | 0.2 | 0.33
4 | 29.6 | 2021-02-04 20:38 | 4 | 17.9029 | 7.0971 | 1346.8 | 1138,908625 |  | 255 | 222 | 101 | 111 | 142 | 154 | 4.88 | 4.57 | 4.74 | 8.3 | 0.2 | 0.33
4 | 29.6 | 2021-02-04 20:38 | 4.7 | 17.9665 | 7.0335 | 1348.66 | 1149,216261 |  | 255 | 222 | 101 | 111 | 142 | 154 | 4.88 | 4.57 | 4.74 | 8.3 | 0.2 | 0.33
4 | 29.6 | 2021-02-04 20:38 | 5.4 | 17.893 | 7.107 | 1348.58 | 1157,298114 | 1294 | 255 | 222 | 101 | 111 | 142 | 154 | 4.88 | 4.57 | 4.74 | 8.3 | 0.2 | 0.33
4 | 29.6 | 2021-02-04 20:38 | 6.1 | 17.9029 | 7.0971 | 1348.77 | 1169,855338 | 1295 | 255 | 222 | 101 | 111 | 142 | 154 | 4.88 | 4.57 | 4.74 | 8.3 | 0.2 | 0.33
4 | 29.6 | 2021-02-04 20:38 | 6.8 | 17.9354 | 7.0646 | 1350.09 | 1172,319172 | 1294 | 255 | 222 | 101 | 111 | 142 | 154 | 4.88 | 4.57 | 4.74 | 8.3 | 0.2 | 0.33
4 | 29.6 | 2021-02-04 20:38 | 7.5 | 17.9831 | 7.0169 | 1349.76 | 1172,783373 |  | 255 | 222 | 101 | 111 | 142 | 154 | 4.88 | 4.57 | 4.74 | 8.3 | 0.2 | 0.33
4 | 29.6 | 2021-02-04 20:38 | 8.2 | 18.0336 | 6.9664 | 1348.69 | 1171,259843 |  | 255 | 222 | 101 | 111 | 142 | 154 | 4.88 | 4.57 | 4.74 | 8.3 | 0.2 | 0.33
4 | 29.6 | 2021-02-04 20:38 | 8.9 | 18.0009 | 6.9991 | 1349.83 | 1169,629189 |  | 255 | 222 | 101 | 111 | 142 | 154 | 4.88 | 4.57 | 4.74 | 8.3 | 0.2 | 0.33
4 | 29.6 | 2021-02-04 20:38 | 9.6 | 18.0408 | 6.9592 | 1349.41 | 1166,9154 |  | 255 | 222 | 101 | 111 | 142 | 154 | 4.88 | 4.57 | 4.74 | 8.3 | 0.2 | 0.33
4 | 29.6 | 2021-02-04 20:38 | 10.3 | 17.9669 | 7.0331 | 1348.18 | 1158,012269 |  | 255 | 222 | 101 | 111 | 142 | 154 | 4.88 | 4.57 | 4.74 | 8.3 | 0.2 | 0.33
4 | 29.6 | 2021-02-04 20:38 | 11 | 17.9419 | 7.0581 | 1349.38 | 1154,774767 |  | 255 | 222 | 101 | 111 | 142 | 154 | 4.88 | 4.57 | 4.74 | 8.3 | 0.2 | 0.33
4 | 29.6 | 2021-02-04 20:38 | 11.7 | 17.9138 | 7.0862 | 1349.34 | 1152,608497 | 1290 | 255 | 222 | 101 | 111 | 142 | 154 | 4.88 | 4.57 | 4.74 | 8.3 | 0.2 | 0.33
4 | 29.6 | 2021-02-04 20:38 | 12.4 | 17.9658 | 7.0342 | 1348.17 | 1147,383263 | 1290 | 255 | 222 | 101 | 111 | 142 | 154 | 4.88 | 4.57 | 4.74 | 8.3 | 0.2 | 0.33
4 | 29.6 | 2021-02-04 20:38 | 13.1 | 17.8955 | 7.1045 | 1348.6 | 1147,383263 | 1287 | 255 | 222 | 101 | 111 | 142 | 154 | 4.88 | 4.57 | 4.74 | 8.3 | 0.2 | 0.33
4 | 29.6 | 2021-02-04 20:38 | 13.8 | 17.934 | 7.066 | 1349.82 | 1151,632485 |  | 255 | 222 | 101 | 111 | 142 | 154 | 4.88 | 4.57 | 4.74 | 8.3 | 0.2 | 0.33
4 | 29.6 | 2021-02-04 20:38 | 14.5 | 17.9297 | 7.0703 | 1349.12 | 1148,359275 |  | 255 | 222 | 101 | 111 | 142 | 154 | 4.88 | 4.57 | 4.74 | 8.3 | 0.2 | 0.33
4 | 29.6 | 2021-02-04 20:38 | 15.2 | 17.921 | 7.079 | 1348.96 | 1142,860282 |  | 255 | 222 | 101 | 111 | 142 | 154 | 4.88 | 4.57 | 4.74 | 8.3 | 0.2 | 0.33
4 | 29.6 | 2021-02-04 20:38 | 15.9 | 17.9228 | 7.0772 | 1349.63 | 1142,610328 |  | 255 | 222 | 101 | 111 | 142 | 154 | 4.88 | 4.57 | 4.74 | 8.3 | 0.2 | 0.33
4 | 29.6 | 2021-02-04 20:38 | 16.6 | 17.9588 | 7.0412 | 1348.48 | 1138,539645 |  | 255 | 222 | 101 | 111 | 142 | 154 | 4.88 | 4.57 | 4.74 | 8.3 | 0.2 | 0.33
4 | 29.6 | 2021-02-04 20:38 | 17.3 | 18.0081 | 6.9919 | 1348.95 | 1133,683391 |  | 255 | 222 | 101 | 111 | 142 | 154 | 4.88 | 4.57 | 4.74 | 8.3 | 0.2 | 0.33
4 | 29.6 | 2021-02-04 20:38 | 18 | 18.0207 | 6.9793 | 1349.34 | 1130,433986 |  | 255 | 222 | 101 | 111 | 142 | 154 | 4.88 | 4.57 | 4.74 | 8.3 | 0.2 | 0.33
4 | 29.6 | 2021-02-04 20:38 | 18.7 | 18.0915 | 6.9085 | 1348.92 | 1132,183666 | 1300 | 255 | 222 | 101 | 111 | 142 | 154 | 4.88 | 4.57 | 4.74 | 8.3 | 0.2 | 0.33
4 | 29.6 | 2021-02-04 20:38 | 19.4 | 17.9888 | 7.0112 | 1348.21 | 1132,814503 | 1300 | 255 | 222 | 101 | 111 | 142 | 154 | 4.88 | 4.57 | 4.74 | 8.3 | 0.2 | 0.33
4 | 29.6 | 2021-02-04 20:38 | 20.1 | 18.0975 | 6.9025 | 1348.82 | 1132,814503 | 1300 | 255 | 222 | 101 | 111 | 142 | 154 | 4.88 | 4.57 | 4.74 | 8.3 | 0.2 | 0.33
4 | 29.6 | 2021-02-04 20:38 | 20.8 | 17.9944 | 7.0056 | 1351.93 | 1141,503388 |  | 255 | 222 | 101 | 111 | 142 | 154 | 4.88 | 4.57 | 4.74 | 8.3 | 0.2 | 0.33
4 | 29.6 | 2021-02-04 20:38 | 21.5 | 17.9928 | 7.0072 | 1348.4 | 1151,156382 |  | 255 | 222 | 101 | 111 | 142 | 154 | 4.88 | 4.57 | 4.74 | 8.3 | 0.2 | 0.33
4 | 29.6 | 2021-02-04 20:38 | 22.2 | 17.9944 | 7.0056 | 1359.58 | 1153,45358 |  | 255 | 222 | 101 | 111 | 142 | 154 | 4.88 | 4.57 | 4.74 | 8.3 | 0.2 | 0.33
4 | 29.6 | 2021-02-04 20:38 | 22.9 | 17.98 | 7.02 | 1378.66 | 1148,359275 |  | 255 | 222 | 101 | 111 | 142 | 154 | 4.88 | 4.57 | 4.74 | 8.3 | 0.2 | 0.33
4 | 29.6 | 2021-02-04 20:38 | 23.6 | 18.0638 | 6.9362 | 1376.91 | 1143,467314 |  | 255 | 222 | 101 | 111 | 142 | 154 | 4.88 | 4.57 | 4.74 | 8.3 | 0.2 | 0.33
4 | 29.6 | 2021-02-04 20:38 | 24.3 | 17.9716 | 7.0284 | 1372.69 | 1140,265519 | 1285 | 255 | 222 | 101 | 111 | 142 | 154 | 4.88 | 4.57 | 4.74 | 8.3 | 0.2 | 0.33
4 | 29.6 | 2021-02-04 20:38 | 25 | 18.0421 | 6.9579 | 1378.82 | 1137,92071 | 1285 | 255 | 222 | 101 | 111 | 142 | 154 | 4.88 | 4.57 | 4.74 | 8.3 | 0.2 | 0.33
4 | 29.6 | 2021-02-04 20:38 | 25.7 | 18.0851 | 6.9149 | 1348.65 | 1098,96356 | 1284 | 255 | 222 | 101 | 111 | 142 | 154 | 4.88 | 4.57 | 4.74 | 8.3 | 0.2 | 0.33
4 | 29.6 | 2021-02-04 20:38 | 26.4 | 18.1982 | 6.8018 | 1351.14 | 917,413477 |  | 255 | 222 | 101 | 111 | 142 | 154 | 4.88 | 4.57 | 4.74 | 8.3 | 0.2 | 0.33
4 | 29.6 | 2021-02-04 20:38 | 27.1 | 18.4597 | 6.5403 | 1353.4 | 761,787218 |  | 255 | 222 | 101 | 111 | 142 | 154 | 4.88 | 4.57 | 4.74 | 8.3 | 0.2 | 0.33
4 | 29.6 | 2021-02-04 20:38 | 27.8 | 18.1525 | 6.8475 | 1365.09 | 672,517854 | 1280 | 255 | 222 | 101 | 111 | 142 | 154 | 4.88 | 4.57 | 4.74 | 8.3 | 0.2 | 0.33
4 | 29.6 | 2021-02-04 20:38 | 28.5 | 18.2622 | 6.7378 | 1353.86 | 600,650064 | 1277 | 255 | 222 | 101 | 111 | 142 | 154 | 4.88 | 4.57 | 4.74 | 8.3 | 0.2 | 0.33
4 | 29.6 | 2021-02-04 20:38 | 29 | 18.2604 | 6.7396 | 1366.4 | 533,269548 | 1275 | 255 | 222 | 101 | 111 | 142 | 154 | 4.88 | 4.57 | 4.74 | 8.3 | 0.2 | 0.33
5 | 29.5 | 2021-02-04 20:48 | 0.5 | 17.7493 | 7.2507 | 1548.14 | 968,96356 |  | 257 | 225 | 103 | 116 | 140 | 148 | 5.07 | 4.77 | 3.7 | 4.22 | 3.98 | 3.92
5 | 29.5 | 2021-02-04 20:48 | 1.2 | 17.6832 | 7.3168 | 1363.89 | 1084,025819 |  | 257 | 225 | 103 | 116 | 140 | 148 | 5.07 | 4.77 | 3.7 | 4.22 | 3.98 | 3.92
5 | 29.5 | 2021-02-04 20:48 | 1.9 | 17.6635 | 7.3365 | 1358.12 | 1115,900934 |  | 257 | 225 | 103 | 116 | 140 | 148 | 5.07 | 4.77 | 3.7 | 4.22 | 3.98 | 3.92
5 | 29.5 | 2021-02-04 20:48 | 2.6 | 17.6369 | 7.3631 | 1354.84 | 1137,170848 |  | 257 | 225 | 103 | 116 | 140 | 148 | 5.07 | 4.77 | 3.7 | 4.22 | 3.98 | 3.92
5 | 29.5 | 2021-02-04 20:48 | 3.3 | 17.5739 | 7.4261 | 1344.75 | 1153,334554 |  | 257 | 225 | 103 | 116 | 140 | 148 | 5.07 | 4.77 | 3.7 | 4.22 | 3.98 | 3.92
5 | 29.5 | 2021-02-04 20:48 | 4 | 17.5856 | 7.4144 | 1345.07 | 1160,999817 | 1330 | 257 | 225 | 103 | 116 | 140 | 148 | 5.07 | 4.77 | 3.7 | 4.22 | 3.98 | 3.92
5 | 29.5 | 2021-02-04 20:48 | 4.7 | 17.5924 | 7.4076 | 1345.12 | 1168,093756 |  | 257 | 225 | 103 | 116 | 140 | 148 | 5.07 | 4.77 | 3.7 | 4.22 | 3.98 | 3.92
5 | 29.5 | 2021-02-04 20:48 | 5.4 | 17.5956 | 7.4044 | 1344.59 | 1175,104376 |  | 257 | 225 | 103 | 116 | 140 | 148 | 5.07 | 4.77 | 3.7 | 4.22 | 3.98 | 3.92
5 | 29.5 | 2021-02-04 20:48 | 6.1 | 17.5838 | 7.4162 | 1343.56 | 1179,496429 | 1320 | 257 | 225 | 103 | 116 | 140 | 148 | 5.07 | 4.77 | 3.7 | 4.22 | 3.98 | 3.92
5 | 29.5 | 2021-02-04 20:48 | 6.8 | 17.6647 | 7.3353 | 1344.23 | 1183,400476 |  | 257 | 225 | 103 | 116 | 140 | 148 | 5.07 | 4.77 | 3.7 | 4.22 | 3.98 | 3.92
5 | 29.5 | 2021-02-04 20:48 | 7.5 | 17.6804 | 7.3196 | 1345.09 | 1182,948178 |  | 257 | 225 | 103 | 116 | 140 | 148 | 5.07 | 4.77 | 3.7 | 4.22 | 3.98 | 3.92
5 | 29.5 | 2021-02-04 20:48 | 8.2 | 17.6773 | 7.3227 | 1344.72 | 1181,793628 |  | 257 | 225 | 103 | 116 | 140 | 148 | 5.07 | 4.77 | 3.7 | 4.22 | 3.98 | 3.92
5 | 29.5 | 2021-02-04 20:48 | 8.9 | 17.6907 | 7.3093 | 1345.32 | 1178,234756 |  | 257 | 225 | 103 | 116 | 140 | 148 | 5.07 | 4.77 | 3.7 | 4.22 | 3.98 | 3.92
5 | 29.5 | 2021-02-04 20:48 | 9.6 | 17.6338 | 7.3662 | 1344.22 | 1174,759202 |  | 257 | 225 | 103 | 116 | 140 | 148 | 5.07 | 4.77 | 3.7 | 4.22 | 3.98 | 3.92
5 | 29.5 | 2021-02-04 20:48 | 10.3 | 17.7645 | 7.2355 | 1343.96 | 1171,140817 |  | 257 | 225 | 103 | 116 | 140 | 148 | 5.07 | 4.77 | 3.7 | 4.22 | 3.98 | 3.92
5 | 29.5 | 2021-02-04 20:48 | 11 | 17.6403 | 7.3597 | 1343.69 | 1169,736312 |  | 257 | 225 | 103 | 116 | 140 | 148 | 5.07 | 4.77 | 3.7 | 4.22 | 3.98 | 3.92
5 | 29.5 | 2021-02-04 20:48 | 11.7 | 17.6491 | 7.3509 | 1344.47 | 1169,510163 |  | 257 | 225 | 103 | 116 | 140 | 148 | 5.07 | 4.77 | 3.7 | 4.22 | 3.98 | 3.92
5 | 29.5 | 2021-02-04 20:48 | 12.4 | 17.6058 | 7.3942 | 1344.41 | 1165,153818 | 1290 | 257 | 225 | 103 | 116 | 140 | 148 | 5.07 | 4.77 | 3.7 | 4.22 | 3.98 | 3.92
5 | 29.5 | 2021-02-04 20:48 | 13.1 | 17.6196 | 7.3804 | 1343.95 | 1156,453031 |  | 257 | 225 | 103 | 116 | 140 | 148 | 5.07 | 4.77 | 3.7 | 4.22 | 3.98 | 3.92
5 | 29.5 | 2021-02-04 20:48 | 13.8 | 17.6424 | 7.3576 | 1343.48 | 1150,54935 |  | 257 | 225 | 103 | 116 | 140 | 148 | 5.07 | 4.77 | 3.7 | 4.22 | 3.98 | 3.92
5 | 29.5 | 2021-02-04 20:48 | 14.5 | 17.5491 | 7.4509 | 1342.74 | 1143,717268 |  | 257 | 225 | 103 | 116 | 140 | 148 | 5.07 | 4.77 | 3.7 | 4.22 | 3.98 | 3.92
5 | 29.5 | 2021-02-04 20:48 | 15.2 | 17.5336 | 7.4664 | 1343.39 | 1140,634499 |  | 257 | 225 | 103 | 116 | 140 | 148 | 5.07 | 4.77 | 3.7 | 4.22 | 3.98 | 3.92
5 | 29.5 | 2021-02-04 20:48 | 15.9 | 17.9749 | 7.0251 | 1345.07 | 1139,527559 |  | 257 | 225 | 103 | 116 | 140 | 148 | 5.07 | 4.77 | 3.7 | 4.22 | 3.98 | 3.92
5 | 29.5 | 2021-02-04 20:48 | 16.6 | 17.8968 | 7.1032 | 1341.78 | 1143,229262 |  | 257 | 225 | 103 | 116 | 140 | 148 | 5.07 | 4.77 | 3.7 | 4.22 | 3.98 | 3.92
5 | 29.5 | 2021-02-04 20:48 | 17.3 | 17.5674 | 7.4326 | 1340.54 | 1147,633217 |  | 257 | 225 | 103 | 116 | 140 | 148 | 5.07 | 4.77 | 3.7 | 4.22 | 3.98 | 3.92
5 | 29.5 | 2021-02-04 20:48 | 18 | 17.7948 | 7.2052 | 1343.87 | 1154,167735 | 1275 | 257 | 225 | 103 | 116 | 140 | 148 | 5.07 | 4.77 | 3.7 | 4.22 | 3.98 | 3.92
5 | 29.5 | 2021-02-04 20:48 | 18.7 | 17.5891 | 7.4109 | 1346.5 | 1155,738876 |  | 257 | 225 | 103 | 116 | 140 | 148 | 5.07 | 4.77 | 3.7 | 4.22 | 3.98 | 3.92
5 | 29.5 | 2021-02-04 20:48 | 19.4 | 17.8074 | 7.1926 | 1346.17 | 1156,941036 |  | 257 | 225 | 103 | 116 | 140 | 148 | 5.07 | 4.77 | 3.7 | 4.22 | 3.98 | 3.92
5 | 29.5 | 2021-02-04 20:48 | 20.1 | 17.6226 | 7.3774 | 1345.24 | 1159,928585 |  | 257 | 225 | 103 | 116 | 140 | 148 | 5.07 | 4.77 | 3.7 | 4.22 | 3.98 | 3.92
5 | 29.5 | 2021-02-04 20:48 | 20.8 | 17.5913 | 7.4087 | 1343.93 | 1161,47592 |  | 257 | 225 | 103 | 116 | 140 | 148 | 5.07 | 4.77 | 3.7 | 4.22 | 3.98 | 3.92
5 | 29.5 | 2021-02-04 20:48 | 21.5 | 17.6619 | 7.3381 | 1344.19 | 1161,47592 |  | 257 | 225 | 103 | 116 | 140 | 148 | 5.07 | 4.77 | 3.7 | 4.22 | 3.98 | 3.92
5 | 29.5 | 2021-02-04 20:48 | 22.2 | 17.758 | 7.242 | 1344.8 | 1161,47592 |  | 257 | 225 | 103 | 116 | 140 | 148 | 5.07 | 4.77 | 3.7 | 4.22 | 3.98 | 3.92
5 | 29.5 | 2021-02-04 20:48 | 22.9 | 17.9528 | 7.0472 | 1344.15 | 1162,071049 | 1285 | 257 | 225 | 103 | 116 | 140 | 148 | 5.07 | 4.77 | 3.7 | 4.22 | 3.98 | 3.92
5 | 29.5 | 2021-02-04 20:48 | 23.6 | 17.5499 | 7.4501 | 1343.66 | 1161,47592 |  | 257 | 225 | 103 | 116 | 140 | 148 | 5.07 | 4.77 | 3.7 | 4.22 | 3.98 | 3.92
5 | 29.5 | 2021-02-04 20:48 | 24.3 | 17.5787 | 7.4213 | 1343.46 | 1160,999817 |  | 257 | 225 | 103 | 116 | 140 | 148 | 5.07 | 4.77 | 3.7 | 4.22 | 3.98 | 3.92
5 | 29.5 | 2021-02-04 20:48 | 25 | 17.7485 | 7.2515 | 1344.43 | 1161,356894 |  | 257 | 225 | 103 | 116 | 140 | 148 | 5.07 | 4.77 | 3.7 | 4.22 | 3.98 | 3.92
5 | 29.5 | 2021-02-04 20:48 | 25.7 | 17.6493 | 7.3507 | 1343.43 | 1162,90423 |  | 257 | 225 | 103 | 116 | 140 | 148 | 5.07 | 4.77 | 3.7 | 4.22 | 3.98 | 3.92
5 | 29.5 | 2021-02-04 20:48 | 26.4 | 17.596 | 7.404 | 1346.42 | 1009,896539 | 1280 | 257 | 225 | 103 | 116 | 140 | 148 | 5.07 | 4.77 | 3.7 | 4.22 | 3.98 | 3.92
5 | 29.5 | 2021-02-04 20:48 | 27.1 | 17.8991 | 7.1009 | 1344.66 | 822,633217 |  | 257 | 225 | 103 | 116 | 140 | 148 | 5.07 | 4.77 | 3.7 | 4.22 | 3.98 | 3.92
5 | 29.5 | 2021-02-04 20:48 | 27.8 | 18.1074 | 6.8926 | 1350.34 | 721,020875 |  | 257 | 225 | 103 | 116 | 140 | 148 | 5.07 | 4.77 | 3.7 | 4.22 | 3.98 | 3.92
5 | 29.5 | 2021-02-04 20:48 | 28.5 | 17.819 | 7.181 | 1361.87 | 616,587621 |  | 257 | 225 | 103 | 116 | 140 | 148 | 5.07 | 4.77 | 3.7 | 4.22 | 3.98 | 3.92
5 | 29.5 | 2021-02-04 20:48 | 29 | 18.651 | 6.349 | 1361.16 | 555,789233 |  | 257 | 225 | 103 | 116 | 140 | 148 | 5.07 | 4.77 | 3.7 | 4.22 | 3.98 | 3.92
6 | 29 | 2021-02-04 21:01 | 0.5 | 17.429 | 7.571 | 1673.49 | 913,069035 |  | 260 | 225 | 101 | 115 | 140 | 147 | 4.2 | 4.27 | 3.03 | 4.09 | 4.55 | 3.31
6 | 29 | 2021-02-04 21:01 | 1.2 | 17.473 | 7.527 | 1367.17 | 1070,730635 |  | 260 | 225 | 101 | 115 | 140 | 147 | 4.2 | 4.27 | 3.03 | 4.09 | 4.55 | 3.31
6 | 29 | 2021-02-04 21:01 | 1.9 | 17.5056 | 7.4944 | 1357.45 | 1106,366966 |  | 260 | 225 | 101 | 115 | 140 | 147 | 4.2 | 4.27 | 3.03 | 4.09 | 4.55 | 3.31
6 | 29 | 2021-02-04 21:01 | 2.6 | 17.5237 | 7.4763 | 1350.03 | 1128,42245 |  | 260 | 225 | 101 | 115 | 140 | 147 | 4.2 | 4.27 | 3.03 | 4.09 | 4.55 | 3.31
6 | 29 | 2021-02-04 21:01 | 3.3 | 17.5506 | 7.4494 | 1350.08 | 1144,086248 |  | 260 | 225 | 101 | 115 | 140 | 147 | 4.2 | 4.27 | 3.03 | 4.09 | 4.55 | 3.31
6 | 29 | 2021-02-04 21:01 | 4 | 17.6527 | 7.3473 | 1350.18 | 1150,54935 |  | 260 | 225 | 101 | 115 | 140 | 147 | 4.2 | 4.27 | 3.03 | 4.09 | 4.55 | 3.31
6 | 29 | 2021-02-04 21:01 | 4.7 | 17.5853 | 7.4147 | 1346.84 | 1155,25087 |  | 260 | 225 | 101 | 115 | 140 | 147 | 4.2 | 4.27 | 3.03 | 4.09 | 4.55 | 3.31
6 | 29 | 2021-02-04 21:01 | 5.4 | 17.5541 | 7.4459 | 1346.45 | 1166,451199 | 1310 | 260 | 225 | 101 | 115 | 140 | 147 | 4.2 | 4.27 | 3.03 | 4.09 | 4.55 | 3.31
6 | 29 | 2021-02-04 21:01 | 6.1 | 17.5187 | 7.4813 | 1344.49 | 1171,378868 |  | 260 | 225 | 101 | 115 | 140 | 147 | 4.2 | 4.27 | 3.03 | 4.09 | 4.55 | 3.31
6 | 29 | 2021-02-04 21:01 | 6.8 | 17.5881 | 7.4119 | 1346.06 | 1173,009522 |  | 260 | 225 | 101 | 115 | 140 | 147 | 4.2 | 4.27 | 3.03 | 4.09 | 4.55 | 3.31
6 | 29 | 2021-02-04 21:01 | 7.5 | 17.5927 | 7.4073 | 1346.4 | 1172,081121 |  | 260 | 225 | 101 | 115 | 140 | 147 | 4.2 | 4.27 | 3.03 | 4.09 | 4.55 | 3.31
6 | 29 | 2021-02-04 21:01 | 8.2 | 17.5606 | 7.4394 | 1345.04 | 1169,272111 |  | 260 | 225 | 101 | 115 | 140 | 147 | 4.2 | 4.27 | 3.03 | 4.09 | 4.55 | 3.31
6 | 29 | 2021-02-04 21:01 | 8.9 | 17.5611 | 7.4389 | 1345.58 | 1164,082586 |  | 260 | 225 | 101 | 115 | 140 | 147 | 4.2 | 4.27 | 3.03 | 4.09 | 4.55 | 3.31
6 | 29 | 2021-02-04 21:01 | 9.6 | 17.5154 | 7.4846 | 1345.85 | 1156,822011 |  | 260 | 225 | 101 | 115 | 140 | 147 | 4.2 | 4.27 | 3.03 | 4.09 | 4.55 | 3.31
6 | 29 | 2021-02-04 21:01 | 10.3 | 17.6099 | 7.3901 | 1346.22 | 1152,120491 |  | 260 | 225 | 101 | 115 | 140 | 147 | 4.2 | 4.27 | 3.03 | 4.09 | 4.55 | 3.31
6 | 29 | 2021-02-04 21:01 | 11 | 17.5908 | 7.4092 | 1345.15 | 1149,216261 |  | 260 | 225 | 101 | 115 | 140 | 147 | 4.2 | 4.27 | 3.03 | 4.09 | 4.55 | 3.31
6 | 29 | 2021-02-04 21:01 | 11.7 | 17.6219 | 7.3781 | 1345.65 | 1147,633217 | 1295 | 260 | 225 | 101 | 115 | 140 | 147 | 4.2 | 4.27 | 3.03 | 4.09 | 4.55 | 3.31
6 | 29 | 2021-02-04 21:01 | 12.4 | 17.6405 | 7.3595 | 1345.85 | 1148,597326 | 1295 | 260 | 225 | 101 | 115 | 140 | 147 | 4.2 | 4.27 | 3.03 | 4.09 | 4.55 | 3.31
6 | 29 | 2021-02-04 21:01 | 13.1 | 17.636 | 7.364 | 1345.24 | 1148,966307 |  | 260 | 225 | 101 | 115 | 140 | 147 | 4.2 | 4.27 | 3.03 | 4.09 | 4.55 | 3.31
6 | 29 | 2021-02-04 21:01 | 13.8 | 17.5879 | 7.4121 | 1344.32 | 1149,573338 |  | 260 | 225 | 101 | 115 | 140 | 147 | 4.2 | 4.27 | 3.03 | 4.09 | 4.55 | 3.31
6 | 29 | 2021-02-04 21:01 | 14.5 | 17.457 | 7.543 | 1345.74 | 1142,610328 |  | 260 | 225 | 101 | 115 | 140 | 147 | 4.2 | 4.27 | 3.03 | 4.09 | 4.55 | 3.31
6 | 29 | 2021-02-04 21:01 | 15.2 | 17.5139 | 7.4861 | 1346.29 | 1138,658671 |  | 260 | 225 | 101 | 115 | 140 | 147 | 4.2 | 4.27 | 3.03 | 4.09 | 4.55 | 3.31
6 | 29 | 2021-02-04 21:01 | 15.9 | 17.5343 | 7.4657 | 1345.14 | 1137,55173 |  | 260 | 225 | 101 | 115 | 140 | 147 | 4.2 | 4.27 | 3.03 | 4.09 | 4.55 | 3.31
6 | 29 | 2021-02-04 21:01 | 16.6 | 17.5156 | 7.4844 | 1345.47 | 1134,814137 |  | 260 | 225 | 101 | 115 | 140 | 147 | 4.2 | 4.27 | 3.03 | 4.09 | 4.55 | 3.31
6 | 29 | 2021-02-04 21:01 | 17.3 | 17.6628 | 7.3372 | 1345.6 | 1136,801868 |  | 260 | 225 | 101 | 115 | 140 | 147 | 4.2 | 4.27 | 3.03 | 4.09 | 4.55 | 3.31
6 | 29 | 2021-02-04 21:01 | 18 | 17.5726 | 7.4274 | 1344.84 | 1143,467314 | 1300 | 260 | 225 | 101 | 115 | 140 | 147 | 4.2 | 4.27 | 3.03 | 4.09 | 4.55 | 3.31
6 | 29 | 2021-02-04 21:01 | 18.7 | 17.5372 | 7.4628 | 1343.8 | 1145,181285 | 1295 | 260 | 225 | 101 | 115 | 140 | 147 | 4.2 | 4.27 | 3.03 | 4.09 | 4.55 | 3.31
6 | 29 | 2021-02-04 21:01 | 19.4 | 17.585 | 7.415 | 1345.24 | 1135,802051 |  | 260 | 225 | 101 | 115 | 140 | 147 | 4.2 | 4.27 | 3.03 | 4.09 | 4.55 | 3.31
6 | 29 | 2021-02-04 21:01 | 20.1 | 17.6908 | 7.3092 | 1348.67 | 1139,158579 |  | 260 | 225 | 101 | 115 | 140 | 147 | 4.2 | 4.27 | 3.03 | 4.09 | 4.55 | 3.31
6 | 29 | 2021-02-04 21:01 | 20.8 | 17.6503 | 7.3497 | 1342.4 | 1152,965574 |  | 260 | 225 | 101 | 115 | 140 | 147 | 4.2 | 4.27 | 3.03 | 4.09 | 4.55 | 3.31
6 | 29 | 2021-02-04 21:01 | 21.5 | 17.8172 | 7.1828 | 1345.84 | 1152,358542 |  | 260 | 225 | 101 | 115 | 140 | 147 | 4.2 | 4.27 | 3.03 | 4.09 | 4.55 | 3.31
6 | 29 | 2021-02-04 21:01 | 22.2 | 17.6365 | 7.3635 | 1345.04 | 1148,728255 |  | 260 | 225 | 101 | 115 | 140 | 147 | 4.2 | 4.27 | 3.03 | 4.09 | 4.55 | 3.31
6 | 29 | 2021-02-04 21:01 | 22.9 | 17.6214 | 7.3786 | 1349.04 | 1146,288226 | 1275 | 260 | 225 | 101 | 115 | 140 | 147 | 4.2 | 4.27 | 3.03 | 4.09 | 4.55 | 3.31
6 | 29 | 2021-02-04 21:01 | 23.6 | 17.6008 | 7.3992 | 1347.15 | 1144,205274 |  | 260 | 225 | 101 | 115 | 140 | 147 | 4.2 | 4.27 | 3.03 | 4.09 | 4.55 | 3.31
6 | 29 | 2021-02-04 21:01 | 24.3 | 17.6372 | 7.3628 | 1348.38 | 1147,145211 |  | 260 | 225 | 101 | 115 | 140 | 147 | 4.2 | 4.27 | 3.03 | 4.09 | 4.55 | 3.31
6 | 29 | 2021-02-04 21:01 | 25 | 17.5735 | 7.4265 | 1349.55 | 1152,358542 | 1285 | 260 | 225 | 101 | 115 | 140 | 147 | 4.2 | 4.27 | 3.03 | 4.09 | 4.55 | 3.31
6 | 29 | 2021-02-04 21:01 | 25.7 | 17.547 | 7.453 | 1349.93 | 944,551364 |  | 260 | 225 | 101 | 115 | 140 | 147 | 4.2 | 4.27 | 3.03 | 4.09 | 4.55 | 3.31
6 | 29 | 2021-02-04 21:01 | 26.4 | 17.6463 | 7.3537 | 1347.7 | 815,705915 |  | 260 | 225 | 101 | 115 | 140 | 147 | 4.2 | 4.27 | 3.03 | 4.09 | 4.55 | 3.31
6 | 29 | 2021-02-04 21:01 | 27.1 | 17.6635 | 7.3365 | 1352.82 | 686,384362 |  | 260 | 225 | 101 | 115 | 140 | 147 | 4.2 | 4.27 | 3.03 | 4.09 | 4.55 | 3.31
6 | 29 | 2021-02-04 21:01 | 27.8 | 17.6922 | 7.3078 | 1363.32 | 611,945614 |  | 260 | 225 | 101 | 115 | 140 | 147 | 4.2 | 4.27 | 3.03 | 4.09 | 4.55 | 3.31
6 | 29 | 2021-02-04 21:01 | 28.4 | 17.8502 | 7.1498 | 1347.93 | 539,542208 |  | 260 | 225 | 101 | 115 | 140 | 147 | 4.2 | 4.27 | 3.03 | 4.09 | 4.55 | 3.31
7 | 29.7 | 2021-02-04 21:11 | 0.5 | 17.6883 | 7.3117 | 1576.3 | 1008,599158 |  | 262 | 220 | 103 | 115 | 137 | 147 | 5.41 | 3.82 | 3.35 | 4.54 | 3.53 | 3.16
7 | 29.7 | 2021-02-04 21:11 | 1.2 | 17.7274 | 7.2726 | 1366.73 | 1076,027284 |  | 262 | 220 | 103 | 115 | 137 | 147 | 5.41 | 3.82 | 3.35 | 4.54 | 3.53 | 3.16
7 | 29.7 | 2021-02-04 21:11 | 1.9 | 17.6074 | 7.3926 | 1354.06 | 1115,639077 |  | 262 | 220 | 103 | 115 | 137 | 147 | 5.41 | 3.82 | 3.35 | 4.54 | 3.53 | 3.16
7 | 29.7 | 2021-02-04 21:11 | 2.6 | 17.5576 | 7.4424 | 1356.57 | 1127,791613 |  | 262 | 220 | 103 | 115 | 137 | 147 | 5.41 | 3.82 | 3.35 | 4.54 | 3.53 | 3.16
7 | 29.7 | 2021-02-04 21:11 | 3.3 | 17.5464 | 7.4536 | 1348.62 | 1145,06226 |  | 262 | 220 | 103 | 115 | 137 | 147 | 5.41 | 3.82 | 3.35 | 4.54 | 3.53 | 3.16
7 | 29.7 | 2021-02-04 21:11 | 4 | 17.5615 | 7.4385 | 1349.26 | 1150,906427 |  | 262 | 220 | 103 | 115 | 137 | 147 | 5.41 | 3.82 | 3.35 | 4.54 | 3.53 | 3.16
7 | 29.7 | 2021-02-04 21:11 | 4.7 | 17.4722 | 7.5278 | 1349.07 | 1159,452481 |  | 262 | 220 | 103 | 115 | 137 | 147 | 5.41 | 3.82 | 3.35 | 4.54 | 3.53 | 3.16
7 | 29.7 | 2021-02-04 21:11 | 5.4 | 17.5571 | 7.4429 | 1347.49 | 1165,034792 |  | 262 | 220 | 103 | 115 | 137 | 147 | 5.41 | 3.82 | 3.35 | 4.54 | 3.53 | 3.16
7 | 29.7 | 2021-02-04 21:11 | 6.1 | 17.5247 | 7.4753 | 1348.49 | 1175,687603 | 1295 | 262 | 220 | 103 | 115 | 137 | 147 | 5.41 | 3.82 | 3.35 | 4.54 | 3.53 | 3.16
7 | 29.7 | 2021-02-04 21:11 | 6.8 | 17.5332 | 7.4668 | 1348.37 | 1180,186779 | 1290 | 262 | 220 | 103 | 115 | 137 | 147 | 5.41 | 3.82 | 3.35 | 4.54 | 3.53 | 3.16
7 | 29.7 | 2021-02-04 21:11 | 7.5 | 17.5663 | 7.4337 | 1347.35 | 1184,197949 |  | 262 | 220 | 103 | 115 | 137 | 147 | 5.41 | 3.82 | 3.35 | 4.54 | 3.53 | 3.16
7 | 29.7 | 2021-02-04 21:11 | 8.2 | 17.5212 | 7.4788 | 1348.62 | 1183,055301 |  | 262 | 220 | 103 | 115 | 137 | 147 | 5.41 | 3.82 | 3.35 | 4.54 | 3.53 | 3.16
7 | 29.7 | 2021-02-04 21:11 | 8.9 | 17.5683 | 7.4317 | 1349.3 | 1178,925105 |  | 262 | 220 | 103 | 115 | 137 | 147 | 5.41 | 3.82 | 3.35 | 4.54 | 3.53 | 3.16
7 | 29.7 | 2021-02-04 21:11 | 9.6 | 17.6198 | 7.3802 | 1348.96 | 1174,878227 |  | 262 | 220 | 103 | 115 | 137 | 147 | 5.41 | 3.82 | 3.35 | 4.54 | 3.53 | 3.16
7 | 29.7 | 2021-02-04 21:11 | 10.3 | 17.6009 | 7.3991 | 1349.79 | 1171,378868 |  | 262 | 220 | 103 | 115 | 137 | 147 | 5.41 | 3.82 | 3.35 | 4.54 | 3.53 | 3.16
7 | 29.7 | 2021-02-04 21:11 | 11 | 17.6502 | 7.3498 | 1349.97 | 1169,391137 |  | 262 | 220 | 103 | 115 | 137 | 147 | 5.41 | 3.82 | 3.35 | 4.54 | 3.53 | 3.16
7 | 29.7 | 2021-02-04 21:11 | 11.7 | 17.523 | 7.477 | 1348.49 | 1168,807911 |  | 262 | 220 | 103 | 115 | 137 | 147 | 5.41 | 3.82 | 3.35 | 4.54 | 3.53 | 3.16
7 | 29.7 | 2021-02-04 21:11 | 12.4 | 17.5135 | 7.4865 | 1349.82 | 1166,213148 |  | 262 | 220 | 103 | 115 | 137 | 147 | 5.41 | 3.82 | 3.35 | 4.54 | 3.53 | 3.16
7 | 29.7 | 2021-02-04 21:11 | 13.1 | 17.5474 | 7.4526 | 1350.28 | 1163,96356 | 1285 | 262 | 220 | 103 | 115 | 137 | 147 | 5.41 | 3.82 | 3.35 | 4.54 | 3.53 | 3.16
7 | 29.7 | 2021-02-04 21:11 | 13.8 | 17.4714 | 7.5286 | 1349.15 | 1162,428127 | 1285 | 262 | 220 | 103 | 115 | 137 | 147 | 5.41 | 3.82 | 3.35 | 4.54 | 3.53 | 3.16
7 | 29.7 | 2021-02-04 21:11 | 14.5 | 17.5177 | 7.4823 | 1349.53 | 1158,6193 |  | 262 | 220 | 103 | 115 | 137 | 147 | 5.41 | 3.82 | 3.35 | 4.54 | 3.53 | 3.16
7 | 29.7 | 2021-02-04 21:11 | 15.2 | 17.4664 | 7.5336 | 1349.22 | 1151,632485 |  | 262 | 220 | 103 | 115 | 137 | 147 | 5.41 | 3.82 | 3.35 | 4.54 | 3.53 | 3.16
7 | 29.7 | 2021-02-04 21:11 | 15.9 | 17.4694 | 7.5306 | 1346.8 | 1151,037356 |  | 262 | 220 | 103 | 115 | 137 | 147 | 5.41 | 3.82 | 3.35 | 4.54 | 3.53 | 3.16
7 | 29.7 | 2021-02-04 21:11 | 16.6 | 17.4585 | 7.5415 | 1348.48 | 1147,990295 |  | 262 | 220 | 103 | 115 | 137 | 147 | 5.41 | 3.82 | 3.35 | 4.54 | 3.53 | 3.16
7 | 29.7 | 2021-02-04 21:11 | 17.3 | 17.4637 | 7.5363 | 1350.41 | 1141,991394 |  | 262 | 220 | 103 | 115 | 137 | 147 | 5.41 | 3.82 | 3.35 | 4.54 | 3.53 | 3.16
7 | 29.7 | 2021-02-04 21:11 | 18 | 17.5732 | 7.4268 | 1345.3 | 1141,003479 |  | 262 | 220 | 103 | 115 | 137 | 147 | 5.41 | 3.82 | 3.35 | 4.54 | 3.53 | 3.16
7 | 29.7 | 2021-02-04 21:11 | 18.7 | 17.5802 | 7.4198 | 1348.81 | 1143,598242 |  | 262 | 220 | 103 | 115 | 137 | 147 | 5.41 | 3.82 | 3.35 | 4.54 | 3.53 | 3.16
7 | 29.7 | 2021-02-04 21:11 | 19.4 | 17.5075 | 7.4925 | 1332.98 | 1144,943234 |  | 262 | 220 | 103 | 115 | 137 | 147 | 5.41 | 3.82 | 3.35 | 4.54 | 3.53 | 3.16
7 | 29.7 | 2021-02-04 21:11 | 20.1 | 17.5673 | 7.4327 | 1340.88 | 1147,871269 |  | 262 | 220 | 103 | 115 | 137 | 147 | 5.41 | 3.82 | 3.35 | 4.54 | 3.53 | 3.16
7 | 29.7 | 2021-02-04 21:11 | 20.8 | 17.6766 | 7.3234 | 1345.42 | 1152,358542 |  | 262 | 220 | 103 | 115 | 137 | 147 | 5.41 | 3.82 | 3.35 | 4.54 | 3.53 | 3.16
7 | 29.7 | 2021-02-04 21:11 | 21.5 | 17.5979 | 7.4021 | 1349.48 | 1156,702985 | 1280 | 262 | 220 | 103 | 115 | 137 | 147 | 5.41 | 3.82 | 3.35 | 4.54 | 3.53 | 3.16
7 | 29.7 | 2021-02-04 21:11 | 22.2 | 17.4702 | 7.5298 | 1347.45 | 1157,536166 | 1280 | 262 | 220 | 103 | 115 | 137 | 147 | 5.41 | 3.82 | 3.35 | 4.54 | 3.53 | 3.16
7 | 29.7 | 2021-02-04 21:11 | 22.9 | 17.5815 | 7.4185 | 1349.43 | 1158,857352 |  | 262 | 220 | 103 | 115 | 137 | 147 | 5.41 | 3.82 | 3.35 | 4.54 | 3.53 | 3.16
7 | 29.7 | 2021-02-04 21:11 | 23.6 | 17.5053 | 7.4947 | 1349.12 | 1159,690533 |  | 262 | 220 | 103 | 115 | 137 | 147 | 5.41 | 3.82 | 3.35 | 4.54 | 3.53 | 3.16
7 | 29.7 | 2021-02-04 21:11 | 24.3 | 17.4368 | 7.5632 | 1349.45 | 1157,298114 |  | 262 | 220 | 103 | 115 | 137 | 147 | 5.41 | 3.82 | 3.35 | 4.54 | 3.53 | 3.16
7 | 29.7 | 2021-02-04 21:11 | 25 | 17.3955 | 7.6045 | 1349.66 | 1153,45358 |  | 262 | 220 | 103 | 115 | 137 | 147 | 5.41 | 3.82 | 3.35 | 4.54 | 3.53 | 3.16
7 | 29.7 | 2021-02-04 21:11 | 25.7 | 17.3686 | 7.6314 | 1348.69 | 973,474638 | 1330 | 262 | 220 | 103 | 115 | 137 | 147 | 5.41 | 3.82 | 3.35 | 4.54 | 3.53 | 3.16
7 | 29.7 | 2021-02-04 21:11 | 26.4 | 17.6489 | 7.3511 | 1347.39 | 797,863944 |  | 262 | 220 | 103 | 115 | 137 | 147 | 5.41 | 3.82 | 3.35 | 4.54 | 3.53 | 3.16
7 | 29.7 | 2021-02-04 21:11 | 27.1 | 17.4582 | 7.5418 | 1349.06 | 699,441494 |  | 262 | 220 | 103 | 115 | 137 | 147 | 5.41 | 3.82 | 3.35 | 4.54 | 3.53 | 3.16
7 | 29.7 | 2021-02-04 21:11 | 27.8 | 17.5434 | 7.4566 | 1353.92 | 598,007691 |  | 262 | 220 | 103 | 115 | 137 | 147 | 5.41 | 3.82 | 3.35 | 4.54 | 3.53 | 3.16
7 | 29.7 | 2021-02-04 21:11 | 28.5 | 17.6579 | 7.3421 | 1365.66 | 542,589269 |  | 262 | 220 | 103 | 115 | 137 | 147 | 5.41 | 3.82 | 3.35 | 4.54 | 3.53 | 3.16
8 | 29.3 | 2021-02-04 21:21 | 0.5 | 17.8096 | 7.1904 | 1598.98 | 928,67332 |  | 260 | 219 | 103 | 119 | 140 | 148 | 5.78 | 3.94 | 3.35 | 4.26 | 3.64 | 3.08
8 | 29.3 | 2021-02-04 21:21 | 1.2 | 17.9395 | 7.0605 | 1376.36 | 1060,577733 |  | 260 | 219 | 103 | 119 | 140 | 148 | 5.78 | 3.94 | 3.35 | 4.26 | 3.64 | 3.08
8 | 29.3 | 2021-02-04 21:21 | 1.9 | 17.7601 | 7.2399 | 1360.26 | 1101,415492 |  | 260 | 219 | 103 | 119 | 140 | 148 | 5.78 | 3.94 | 3.35 | 4.26 | 3.64 | 3.08
8 | 29.3 | 2021-02-04 21:21 | 2.6 | 17.7215 | 7.2785 | 1361.56 | 1130,184032 |  | 260 | 219 | 103 | 119 | 140 | 148 | 5.78 | 3.94 | 3.35 | 4.26 | 3.64 | 3.08
8 | 29.3 | 2021-02-04 21:21 | 3.3 | 17.6661 | 7.3339 | 1352.96 | 1150,787402 | 1320 | 260 | 219 | 103 | 119 | 140 | 148 | 5.78 | 3.94 | 3.35 | 4.26 | 3.64 | 3.08
8 | 29.3 | 2021-02-04 21:21 | 4 | 17.7098 | 7.2902 | 1348.28 | 1159,928585 |  | 260 | 219 | 103 | 119 | 140 | 148 | 5.78 | 3.94 | 3.35 | 4.26 | 3.64 | 3.08
8 | 29.3 | 2021-02-04 21:21 | 4.7 | 17.7301 | 7.2699 | 1348.6 | 1165,034792 |  | 260 | 219 | 103 | 119 | 140 | 148 | 5.78 | 3.94 | 3.35 | 4.26 | 3.64 | 3.08
8 | 29.3 | 2021-02-04 21:21 | 5.4 | 17.7199 | 7.2801 | 1346.71 | 1169,391137 |  | 260 | 219 | 103 | 119 | 140 | 148 | 5.78 | 3.94 | 3.35 | 4.26 | 3.64 | 3.08
8 | 29.3 | 2021-02-04 21:21 | 6.1 | 17.7645 | 7.2355 | 1347.59 | 1169,272111 | 1295 | 260 | 219 | 103 | 119 | 140 | 148 | 5.78 | 3.94 | 3.35 | 4.26 | 3.64 | 3.08
8 | 29.3 | 2021-02-04 21:21 | 6.8 | 17.6888 | 7.3112 | 1347.21 | 1169,510163 |  | 260 | 219 | 103 | 119 | 140 | 148 | 5.78 | 3.94 | 3.35 | 4.26 | 3.64 | 3.08
8 | 29.3 | 2021-02-04 21:21 | 7.5 | 17.8172 | 7.1828 | 1346.06 | 1167,629555 |  | 260 | 219 | 103 | 119 | 140 | 148 | 5.78 | 3.94 | 3.35 | 4.26 | 3.64 | 3.08
8 | 29.3 | 2021-02-04 21:21 | 8.2 | 17.7661 | 7.2339 | 1346.27 | 1165,618019 |  | 260 | 219 | 103 | 119 | 140 | 148 | 5.78 | 3.94 | 3.35 | 4.26 | 3.64 | 3.08
8 | 29.3 | 2021-02-04 21:21 | 8.9 | 17.7795 | 7.2205 | 1346.11 | 1164,439663 |  | 260 | 219 | 103 | 119 | 140 | 148 | 5.78 | 3.94 | 3.35 | 4.26 | 3.64 | 3.08
8 | 29.3 | 2021-02-04 21:21 | 9.6 | 17.8137 | 7.1863 | 1344.52 | 1162,547153 |  | 260 | 219 | 103 | 119 | 140 | 148 | 5.78 | 3.94 | 3.35 | 4.26 | 3.64 | 3.08
8 | 29.3 | 2021-02-04 21:21 | 10.3 | 17.7715 | 7.2285 | 1346.44 | 1161,118843 |  | 260 | 219 | 103 | 119 | 140 | 148 | 5.78 | 3.94 | 3.35 | 4.26 | 3.64 | 3.08
8 | 29.3 | 2021-02-04 21:21 | 11 | 17.7482 | 7.2518 | 1347.85 | 1161,237869 |  | 260 | 219 | 103 | 119 | 140 | 148 | 5.78 | 3.94 | 3.35 | 4.26 | 3.64 | 3.08
8 | 29.3 | 2021-02-04 21:21 | 11.7 | 17.7051 | 7.2949 | 1346.94 | 1160,04761 | 1290 | 260 | 219 | 103 | 119 | 140 | 148 | 5.78 | 3.94 | 3.35 | 4.26 | 3.64 | 3.08
8 | 29.3 | 2021-02-04 21:21 | 12.4 | 17.6452 | 7.3548 | 1347.12 | 1156,453031 |  | 260 | 219 | 103 | 119 | 140 | 148 | 5.78 | 3.94 | 3.35 | 4.26 | 3.64 | 3.08
8 | 29.3 | 2021-02-04 21:21 | 13.1 | 17.6644 | 7.3356 | 1347.99 | 1148,121223 |  | 260 | 219 | 103 | 119 | 140 | 148 | 5.78 | 3.94 | 3.35 | 4.26 | 3.64 | 3.08
8 | 29.3 | 2021-02-04 21:21 | 13.8 | 17.6315 | 7.3685 | 1348.17 | 1147,383263 |  | 260 | 219 | 103 | 119 | 140 | 148 | 5.78 | 3.94 | 3.35 | 4.26 | 3.64 | 3.08
8 | 29.3 | 2021-02-04 21:21 | 14.5 | 17.627 | 7.373 | 1346.79 | 1140,396448 |  | 260 | 219 | 103 | 119 | 140 | 148 | 5.78 | 3.94 | 3.35 | 4.26 | 3.64 | 3.08
8 | 29.3 | 2021-02-04 21:21 | 15.2 | 17.7426 | 7.2574 | 1342.56 | 1135,802051 |  | 260 | 219 | 103 | 119 | 140 | 148 | 5.78 | 3.94 | 3.35 | 4.26 | 3.64 | 3.08
8 | 29.3 | 2021-02-04 21:21 | 15.9 | 17.6583 | 7.3417 | 1343.24 | 1134,814137 |  | 260 | 219 | 103 | 119 | 140 | 148 | 5.78 | 3.94 | 3.35 | 4.26 | 3.64 | 3.08
8 | 29.3 | 2021-02-04 21:21 | 16.6 | 17.7212 | 7.2788 | 1348.28 | 1136,052005 |  | 260 | 219 | 103 | 119 | 140 | 148 | 5.78 | 3.94 | 3.35 | 4.26 | 3.64 | 3.08
8 | 29.3 | 2021-02-04 21:21 | 17.3 | 17.7676 | 7.2324 | 1347.01 | 1139,408533 |  | 260 | 219 | 103 | 119 | 140 | 148 | 5.78 | 3.94 | 3.35 | 4.26 | 3.64 | 3.08
8 | 29.3 | 2021-02-04 21:21 | 18 | 17.7806 | 7.2194 | 1346.52 | 1148,240249 | 1285 | 260 | 219 | 103 | 119 | 140 | 148 | 5.78 | 3.94 | 3.35 | 4.26 | 3.64 | 3.08
8 | 29.3 | 2021-02-04 21:21 | 18.7 | 17.7447 | 7.2553 | 1346.22 | 1152,489471 |  | 260 | 219 | 103 | 119 | 140 | 148 | 5.78 | 3.94 | 3.35 | 4.26 | 3.64 | 3.08
8 | 29.3 | 2021-02-04 21:21 | 19.4 | 17.8069 | 7.1931 | 1347.1 | 1150,668376 |  | 260 | 219 | 103 | 119 | 140 | 148 | 5.78 | 3.94 | 3.35 | 4.26 | 3.64 | 3.08
8 | 29.3 | 2021-02-04 21:21 | 20.1 | 18.1326 | 6.8674 | 1344.48 | 1148,359275 | 1283 | 260 | 219 | 103 | 119 | 140 | 148 | 5.78 | 3.94 | 3.35 | 4.26 | 3.64 | 3.08
8 | 29.3 | 2021-02-04 21:21 | 20.8 | 17.7309 | 7.2691 | 1349.62 | 1143,717268 |  | 260 | 219 | 103 | 119 | 140 | 148 | 5.78 | 3.94 | 3.35 | 4.26 | 3.64 | 3.08
8 | 29.3 | 2021-02-04 21:21 | 21.5 | 17.7238 | 7.2762 | 1337.38 | 1143,95532 |  | 260 | 219 | 103 | 119 | 140 | 148 | 5.78 | 3.94 | 3.35 | 4.26 | 3.64 | 3.08
8 | 29.3 | 2021-02-04 21:21 | 22.2 | 17.7213 | 7.2787 | 1348.34 | 1148,478301 |  | 260 | 219 | 103 | 119 | 140 | 148 | 5.78 | 3.94 | 3.35 | 4.26 | 3.64 | 3.08
8 | 29.3 | 2021-02-04 21:21 | 22.9 | 17.6616 | 7.3384 | 1346.32 | 1153,0846 | 1280 | 260 | 219 | 103 | 119 | 140 | 148 | 5.78 | 3.94 | 3.35 | 4.26 | 3.64 | 3.08
8 | 29.3 | 2021-02-04 21:21 | 23.6 | 17.7308 | 7.2692 | 1348.51 | 1157,893243 |  | 260 | 219 | 103 | 119 | 140 | 148 | 5.78 | 3.94 | 3.35 | 4.26 | 3.64 | 3.08
8 | 29.3 | 2021-02-04 21:21 | 24.3 | 17.7994 | 7.2006 | 1348.49 | 1159,21443 |  | 260 | 219 | 103 | 119 | 140 | 148 | 5.78 | 3.94 | 3.35 | 4.26 | 3.64 | 3.08
8 | 29.3 | 2021-02-04 21:21 | 25 | 17.8242 | 7.1758 | 1349.26 | 1160,523714 | 1270 | 260 | 219 | 103 | 119 | 140 | 148 | 5.78 | 3.94 | 3.35 | 4.26 | 3.64 | 3.08
8 | 29.3 | 2021-02-04 21:21 | 25.7 | 17.8351 | 7.1649 | 1350.23 | 980,437649 |  | 260 | 219 | 103 | 119 | 140 | 148 | 5.78 | 3.94 | 3.35 | 4.26 | 3.64 | 3.08
8 | 29.3 | 2021-02-04 21:21 | 26.4 | 17.8421 | 7.1579 | 1350.56 | 840,177623 |  | 260 | 219 | 103 | 119 | 140 | 148 | 5.78 | 3.94 | 3.35 | 4.26 | 3.64 | 3.08
8 | 29.3 | 2021-02-04 21:21 | 27.1 | 17.8737 | 7.1263 | 1351.89 | 704,071599 |  | 260 | 219 | 103 | 119 | 140 | 148 | 5.78 | 3.94 | 3.35 | 4.26 | 3.64 | 3.08
8 | 29.3 | 2021-02-04 21:21 | 27.8 | 17.8419 | 7.1581 | 1355.29 | 625,10987 |  | 260 | 219 | 103 | 119 | 140 | 148 | 5.78 | 3.94 | 3.35 | 4.26 | 3.64 | 3.08
8 | 29.3 | 2021-02-04 21:21 | 28.5 | 17.8317 | 7.1683 | 1378.47 | 547,06464 |  | 260 | 219 | 103 | 119 | 140 | 148 | 5.78 | 3.94 | 3.35 | 4.26 | 3.64 | 3.08
8 | 29.3 | 2021-02-04 21:21 | 28.8 | 17.8974 | 7.1026 | 1381.81 | 512,11866 |  | 260 | 219 | 103 | 119 | 140 | 148 | 5.78 | 3.94 | 3.35 | 4.26 | 3.64 | 3.08
9 | 29.7 | 2021-02-04 21:30 | 0.5 | 17.7729 | 7.2271 | 1586.8 | 825,120857 |  | 253 | 218 | 102 | 119 | 140 | 148 | 6.63 | 4.57 | 3.2 | 4.04 | 3.79 | 3.27
9 | 29.7 | 2021-02-04 21:30 | 1.2 | 17.7957 | 7.2043 | 1367.08 | 1031,42831 |  | 253 | 218 | 102 | 119 | 140 | 148 | 6.63 | 4.57 | 3.2 | 4.04 | 3.79 | 3.27
9 | 29.7 | 2021-02-04 21:30 | 1.9 | 17.6867 | 7.3133 | 1357.92 | 1108,128548 |  | 253 | 218 | 102 | 119 | 140 | 148 | 6.63 | 4.57 | 3.2 | 4.04 | 3.79 | 3.27
9 | 29.7 | 2021-02-04 21:30 | 2.6 | 17.6597 | 7.3403 | 1351.47 | 1132,06464 |  | 253 | 218 | 102 | 119 | 140 | 148 | 6.63 | 4.57 | 3.2 | 4.04 | 3.79 | 3.27
9 | 29.7 | 2021-02-04 21:30 | 3.3 | 17.6121 | 7.3879 | 1347.6 | 1161,713972 |  | 253 | 218 | 102 | 119 | 140 | 148 | 6.63 | 4.57 | 3.2 | 4.04 | 3.79 | 3.27
9 | 29.7 | 2021-02-04 21:30 | 4 | 17.5889 | 7.4111 | 1342.37 | 1171,962095 |  | 253 | 218 | 102 | 119 | 140 | 148 | 6.63 | 4.57 | 3.2 | 4.04 | 3.79 | 3.27
9 | 29.7 | 2021-02-04 21:30 | 4.7 | 17.6164 | 7.3836 | 1342.63 | 1176,151804 |  | 253 | 218 | 102 | 119 | 140 | 148 | 6.63 | 4.57 | 3.2 | 4.04 | 3.79 | 3.27
9 | 29.7 | 2021-02-04 21:30 | 5.4 | 17.6425 | 7.3575 | 1342.69 | 1178,460905 | 1295 | 253 | 218 | 102 | 119 | 140 | 148 | 6.63 | 4.57 | 3.2 | 4.04 | 3.79 | 3.27
9 | 29.7 | 2021-02-04 21:30 | 6.1 | 17.6303 | 7.3697 | 1342.1 | 1178,57993 | 1290 | 253 | 218 | 102 | 119 | 140 | 148 | 6.63 | 4.57 | 3.2 | 4.04 | 3.79 | 3.27
9 | 29.7 | 2021-02-04 21:30 | 6.8 | 17.7449 | 7.2551 | 1343.63 | 1177,187328 |  | 253 | 218 | 102 | 119 | 140 | 148 | 6.63 | 4.57 | 3.2 | 4.04 | 3.79 | 3.27
9 | 29.7 | 2021-02-04 21:30 | 7.5 | 17.6439 | 7.3561 | 1343.71 | 1174,295001 |  | 253 | 218 | 102 | 119 | 140 | 148 | 6.63 | 4.57 | 3.2 | 4.04 | 3.79 | 3.27
9 | 29.7 | 2021-02-04 21:30 | 8.2 | 17.6215 | 7.3785 | 1343.25 | 1170,331441 |  | 253 | 218 | 102 | 119 | 140 | 148 | 6.63 | 4.57 | 3.2 | 4.04 | 3.79 | 3.27
9 | 29.7 | 2021-02-04 21:30 | 8.9 | 17.6549 | 7.3451 | 1344.27 | 1167,97473 |  | 253 | 218 | 102 | 119 | 140 | 148 | 6.63 | 4.57 | 3.2 | 4.04 | 3.79 | 3.27
9 | 29.7 | 2021-02-04 21:30 | 9.6 | 17.6371 | 7.3629 | 1343.97 | 1166,094122 | 1280 | 253 | 218 | 102 | 119 | 140 | 148 | 6.63 | 4.57 | 3.2 | 4.04 | 3.79 | 3.27
9 | 29.7 | 2021-02-04 21:30 | 10.3 | 17.5646 | 7.4354 | 1342.71 | 1165,272844 |  | 253 | 218 | 102 | 119 | 140 | 148 | 6.63 | 4.57 | 3.2 | 4.04 | 3.79 | 3.27
9 | 29.7 | 2021-02-04 21:30 | 11 | 17.6133 | 7.3867 | 1343.51 | 1165,39187 |  | 253 | 218 | 102 | 119 | 140 | 148 | 6.63 | 4.57 | 3.2 | 4.04 | 3.79 | 3.27
9 | 29.7 | 2021-02-04 21:30 | 11.7 | 17.5853 | 7.4147 | 1343.88 | 1164,558689 | 1270 | 253 | 218 | 102 | 119 | 140 | 148 | 6.63 | 4.57 | 3.2 | 4.04 | 3.79 | 3.27
9 | 29.7 | 2021-02-04 21:30 | 12.4 | 17.6079 | 7.3921 | 1343.18 | 1163,142282 |  | 253 | 218 | 102 | 119 | 140 | 148 | 6.63 | 4.57 | 3.2 | 4.04 | 3.79 | 3.27
9 | 29.7 | 2021-02-04 21:30 | 13.1 | 17.5444 | 7.4556 | 1342.19 | 1153,572606 |  | 253 | 218 | 102 | 119 | 140 | 148 | 6.63 | 4.57 | 3.2 | 4.04 | 3.79 | 3.27
9 | 29.7 | 2021-02-04 21:30 | 13.8 | 17.568 | 7.432 | 1343.24 | 1144,574254 |  | 253 | 218 | 102 | 119 | 140 | 148 | 6.63 | 4.57 | 3.2 | 4.04 | 3.79 | 3.27
9 | 29.7 | 2021-02-04 21:30 | 14.5 | 17.5048 | 7.4952 | 1343.1 | 1140,884453 |  | 253 | 218 | 102 | 119 | 140 | 148 | 6.63 | 4.57 | 3.2 | 4.04 | 3.79 | 3.27
9 | 29.7 | 2021-02-04 21:30 | 15.2 | 17.5826 | 7.4174 | 1342.78 | 1136,052005 |  | 253 | 218 | 102 | 119 | 140 | 148 | 6.63 | 4.57 | 3.2 | 4.04 | 3.79 | 3.27
9 | 29.7 | 2021-02-04 21:30 | 15.9 | 17.6184 | 7.3816 | 1342.2 | 1133,683391 |  | 253 | 218 | 102 | 119 | 140 | 148 | 6.63 | 4.57 | 3.2 | 4.04 | 3.79 | 3.27
9 | 29.7 | 2021-02-04 21:30 | 16.6 | 17.5719 | 7.4281 | 1342.32 | 1137,55173 |  | 253 | 218 | 102 | 119 | 140 | 148 | 6.63 | 4.57 | 3.2 | 4.04 | 3.79 | 3.27
9 | 29.7 | 2021-02-04 21:30 | 17.3 | 17.5357 | 7.4643 | 1343.01 | 1144,3243 | 1280 | 253 | 218 | 102 | 119 | 140 | 148 | 6.63 | 4.57 | 3.2 | 4.04 | 3.79 | 3.27
9 | 29.7 | 2021-02-04 21:30 | 18 | 17.5111 | 7.4889 | 1343.43 | 1150,299396 |  | 253 | 218 | 102 | 119 | 140 | 148 | 6.63 | 4.57 | 3.2 | 4.04 | 3.79 | 3.27
9 | 29.7 | 2021-02-04 21:30 | 18.7 | 17.6335 | 7.3665 | 1341.59 | 1154,048709 |  | 253 | 218 | 102 | 119 | 140 | 148 | 6.63 | 4.57 | 3.2 | 4.04 | 3.79 | 3.27
9 | 29.7 | 2021-02-04 21:30 | 19.4 | 17.5729 | 7.4271 | 1344.16 | 1156,334005 |  | 253 | 218 | 102 | 119 | 140 | 148 | 6.63 | 4.57 | 3.2 | 4.04 | 3.79 | 3.27
9 | 29.7 | 2021-02-04 21:30 | 20.1 | 17.6994 | 7.3006 | 1343.17 | 1157,655191 |  | 253 | 218 | 102 | 119 | 140 | 148 | 6.63 | 4.57 | 3.2 | 4.04 | 3.79 | 3.27
9 | 29.7 | 2021-02-04 21:30 | 20.8 | 17.6614 | 7.3386 | 1337.85 | 1158,857352 |  | 253 | 218 | 102 | 119 | 140 | 148 | 6.63 | 4.57 | 3.2 | 4.04 | 3.79 | 3.27
9 | 29.7 | 2021-02-04 21:30 | 21.5 | 17.4688 | 7.5312 | 1342.67 | 1159,333455 |  | 253 | 218 | 102 | 119 | 140 | 148 | 6.63 | 4.57 | 3.2 | 4.04 | 3.79 | 3.27
9 | 29.7 | 2021-02-04 21:30 | 22.2 | 17.4603 | 7.5397 | 1341.67 | 1156,572056 |  | 253 | 218 | 102 | 119 | 140 | 148 | 6.63 | 4.57 | 3.2 | 4.04 | 3.79 | 3.27
9 | 29.7 | 2021-02-04 21:30 | 22.9 | 17.4659 | 7.5341 | 1341.36 | 1156,941036 | 1285 | 253 | 218 | 102 | 119 | 140 | 148 | 6.63 | 4.57 | 3.2 | 4.04 | 3.79 | 3.27
9 | 29.7 | 2021-02-04 21:30 | 23.6 | 17.471 | 7.529 | 1341.13 | 1158,369346 |  | 253 | 218 | 102 | 119 | 140 | 148 | 6.63 | 4.57 | 3.2 | 4.04 | 3.79 | 3.27
9 | 29.7 | 2021-02-04 21:30 | 24.3 | 17.5364 | 7.4636 | 1340.48 | 1160,404688 |  | 253 | 218 | 102 | 119 | 140 | 148 | 6.63 | 4.57 | 3.2 | 4.04 | 3.79 | 3.27
9 | 29.7 | 2021-02-04 21:30 | 25 | 17.4807 | 7.5193 | 1339.81 | 1160,166636 |  | 253 | 218 | 102 | 119 | 140 | 148 | 6.63 | 4.57 | 3.2 | 4.04 | 3.79 | 3.27
9 | 29.7 | 2021-02-04 21:30 | 25.7 | 17.5016 | 7.4984 | 1340.12 | 1156,334005 | 1260 | 253 | 218 | 102 | 119 | 140 | 148 | 6.63 | 4.57 | 3.2 | 4.04 | 3.79 | 3.27
9 | 29.7 | 2021-02-04 21:30 | 26.4 | 17.5109 | 7.4891 | 1341.58 | 989,840689 |  | 253 | 218 | 102 | 119 | 140 | 148 | 6.63 | 4.57 | 3.2 | 4.04 | 3.79 | 3.27
9 | 29.7 | 2021-02-04 21:30 | 27.1 | 17.5031 | 7.4969 | 1339.14 | 847,342977 |  | 253 | 218 | 102 | 119 | 140 | 148 | 6.63 | 4.57 | 3.2 | 4.04 | 3.79 | 3.27
9 | 29.7 | 2021-02-04 21:30 | 27.8 | 17.6554 | 7.3446 | 1345.38 | 711,141732 |  | 253 | 218 | 102 | 119 | 140 | 148 | 6.63 | 4.57 | 3.2 | 4.04 | 3.79 | 3.27
9 | 29.7 | 2021-02-04 21:30 | 28.5 | 17.6386 | 7.3614 | 1354.08 | 632,76323 |  | 253 | 218 | 102 | 119 | 140 | 148 | 6.63 | 4.57 | 3.2 | 4.04 | 3.79 | 3.27
9 | 29.7 | 2021-02-04 21:30 | 29.2 | 18.3064 | 6.6936 | 1361.8 | 555,789233 |  | 253 | 218 | 102 | 119 | 140 | 148 | 6.63 | 4.57 | 3.2 | 4.04 | 3.79 | 3.27
10 | 30.3 | 2021-02-04 21:41 | 0.5 | 17.582 | 7.418 | 1663.93 | 845,093389 |  | 251 | 220 | 103 | 118 | 138 | 148 | 4.43 | 5.02 | 3.22 | 4.2 | 3.72 | 3.16
10 | 30.3 | 2021-02-04 21:41 | 1.2 | 17.6364 | 7.3636 | 1372.35 | 1049,508332 |  | 251 | 220 | 103 | 118 | 138 | 148 | 4.43 | 5.02 | 3.22 | 4.2 | 3.72 | 3.16
10 | 30.3 | 2021-02-04 21:41 | 1.9 | 17.6665 | 7.3335 | 1360.5 | 1090,215162 |  | 251 | 220 | 103 | 118 | 138 | 148 | 4.43 | 5.02 | 3.22 | 4.2 | 3.72 | 3.16
10 | 30.3 | 2021-02-04 21:41 | 2.6 | 17.5609 | 7.4391 | 1353.99 | 1113,353781 |  | 251 | 220 | 103 | 118 | 138 | 148 | 4.43 | 5.02 | 3.22 | 4.2 | 3.72 | 3.16
10 | 30.3 | 2021-02-04 21:41 | 3.3 | 17.6944 | 7.3056 | 1347.7 | 1140,884453 |  | 251 | 220 | 103 | 118 | 138 | 148 | 4.43 | 5.02 | 3.22 | 4.2 | 3.72 | 3.16
10 | 30.3 | 2021-02-04 21:41 | 4 | 17.7642 | 7.2358 | 1346.95 | 1148,966307 | 1270 | 251 | 220 | 103 | 118 | 138 | 148 | 4.43 | 5.02 | 3.22 | 4.2 | 3.72 | 3.16
10 | 30.3 | 2021-02-04 21:41 | 4.7 | 17.8116 | 7.1884 | 1347.47 | 1162,428127 | 1265 | 251 | 220 | 103 | 118 | 138 | 148 | 4.43 | 5.02 | 3.22 | 4.2 | 3.72 | 3.16
10 | 30.3 | 2021-02-04 21:41 | 5.4 | 17.8088 | 7.1912 | 1347.55 | 1167,391503 |  | 251 | 220 | 103 | 118 | 138 | 148 | 4.43 | 5.02 | 3.22 | 4.2 | 3.72 | 3.16
10 | 30.3 | 2021-02-04 21:41 | 6.1 | 17.6637 | 7.3363 | 1346.52 | 1167,97473 |  | 251 | 220 | 103 | 118 | 138 | 148 | 4.43 | 5.02 | 3.22 | 4.2 | 3.72 | 3.16
10 | 30.3 | 2021-02-04 21:41 | 6.8 | 17.7095 | 7.2905 | 1346.46 | 1168,331807 |  | 251 | 220 | 103 | 118 | 138 | 148 | 4.43 | 5.02 | 3.22 | 4.2 | 3.72 | 3.16
10 | 30.3 | 2021-02-04 21:41 | 7.5 | 17.6911 | 7.3089 | 1347.28 | 1170,331441 |  | 251 | 220 | 103 | 118 | 138 | 148 | 4.43 | 5.02 | 3.22 | 4.2 | 3.72 | 3.16
10 | 30.3 | 2021-02-04 21:41 | 8.2 | 17.7984 | 7.2016 | 1346.37 | 1167,510529 | 1260 | 251 | 220 | 103 | 118 | 138 | 148 | 4.43 | 5.02 | 3.22 | 4.2 | 3.72 | 3.16
10 | 30.3 | 2021-02-04 21:41 | 8.9 | 17.7597 | 7.2403 | 1346.66 | 1162,071049 | 1263 | 251 | 220 | 103 | 118 | 138 | 148 | 4.43 | 5.02 | 3.22 | 4.2 | 3.72 | 3.16
10 | 30.3 | 2021-02-04 21:41 | 9.6 | 17.728 | 7.272 | 1347.14 | 1154,893792 |  | 251 | 220 | 103 | 118 | 138 | 148 | 4.43 | 5.02 | 3.22 | 4.2 | 3.72 | 3.16
10 | 30.3 | 2021-02-04 21:41 | 10.3 | 17.7655 | 7.2345 | 1347.17 | 1150,54935 |  | 251 | 220 | 103 | 118 | 138 | 148 | 4.43 | 5.02 | 3.22 | 4.2 | 3.72 | 3.16
10 | 30.3 | 2021-02-04 21:41 | 11 | 17.7288 | 7.2712 | 1346.55 | 1149,823292 | 1279 | 251 | 220 | 103 | 118 | 138 | 148 | 4.43 | 5.02 | 3.22 | 4.2 | 3.72 | 3.16
10 | 30.3 | 2021-02-04 21:41 | 11.7 | 17.7668 | 7.2332 | 1346.96 | 1147,502289 | 1280 | 251 | 220 | 103 | 118 | 138 | 148 | 4.43 | 5.02 | 3.22 | 4.2 | 3.72 | 3.16
10 | 30.3 | 2021-02-04 21:41 | 12.4 | 17.7538 | 7.2462 | 1347.06 | 1145,80022 |  | 251 | 220 | 103 | 118 | 138 | 148 | 4.43 | 5.02 | 3.22 | 4.2 | 3.72 | 3.16
10 | 30.3 | 2021-02-04 21:41 | 13.1 | 17.8323 | 7.1677 | 1347.85 | 1140,146493 |  | 251 | 220 | 103 | 118 | 138 | 148 | 4.43 | 5.02 | 3.22 | 4.2 | 3.72 | 3.16
10 | 30.3 | 2021-02-04 21:41 | 13.8 | 17.8057 | 7.1943 | 1346.82 | 1144,3243 |  | 251 | 220 | 103 | 118 | 138 | 148 | 4.43 | 5.02 | 3.22 | 4.2 | 3.72 | 3.16
10 | 30.3 | 2021-02-04 21:41 | 14.5 | 17.6744 | 7.3256 | 1346.18 | 1144,455228 |  | 251 | 220 | 103 | 118 | 138 | 148 | 4.43 | 5.02 | 3.22 | 4.2 | 3.72 | 3.16
10 | 30.3 | 2021-02-04 21:41 | 15.2 | 17.6045 | 7.3955 | 1346.02 | 1141,384362 |  | 251 | 220 | 103 | 118 | 138 | 148 | 4.43 | 5.02 | 3.22 | 4.2 | 3.72 | 3.16
10 | 30.3 | 2021-02-04 21:41 | 15.9 | 17.6455 | 7.3545 | 1346.68 | 1138,408716 | 1265 | 251 | 220 | 103 | 118 | 138 | 148 | 4.43 | 5.02 | 3.22 | 4.2 | 3.72 | 3.16
10 | 30.3 | 2021-02-04 21:41 | 16.6 | 17.6404 | 7.3596 | 1346.52 | 1138,039736 | 1263 | 251 | 220 | 103 | 118 | 138 | 148 | 4.43 | 5.02 | 3.22 | 4.2 | 3.72 | 3.16
10 | 30.3 | 2021-02-04 21:41 | 17.3 | 17.6371 | 7.3629 | 1345.61 | 1136,301959 |  | 251 | 220 | 103 | 118 | 138 | 148 | 4.43 | 5.02 | 3.22 | 4.2 | 3.72 | 3.16
10 | 30.3 | 2021-02-04 21:41 | 18 | 17.609 | 7.391 | 1345.84 | 1137,170848 |  | 251 | 220 | 103 | 118 | 138 | 148 | 4.43 | 5.02 | 3.22 | 4.2 | 3.72 | 3.16
10 | 30.3 | 2021-02-04 21:41 | 18.7 | 17.6579 | 7.3421 | 1346.6 | 1141,253433 |  | 251 | 220 | 103 | 118 | 138 | 148 | 4.43 | 5.02 | 3.22 | 4.2 | 3.72 | 3.16
10 | 30.3 | 2021-02-04 21:41 | 19.4 | 17.5966 | 7.4034 | 1345.96 | 1144,943234 | 1255 | 251 | 220 | 103 | 118 | 138 | 148 | 4.43 | 5.02 | 3.22 | 4.2 | 3.72 | 3.16
10 | 30.3 | 2021-02-04 21:41 | 20.1 | 17.6695 | 7.3305 | 1346.43 | 1150,906427 | 1250 | 251 | 220 | 103 | 118 | 138 | 148 | 4.43 | 5.02 | 3.22 | 4.2 | 3.72 | 3.16
10 | 30.3 | 2021-02-04 21:41 | 20.8 | 17.6733 | 7.3267 | 1344.61 | 1154,536715 |  | 251 | 220 | 103 | 118 | 138 | 148 | 4.43 | 5.02 | 3.22 | 4.2 | 3.72 | 3.16
10 | 30.3 | 2021-02-04 21:41 | 21.5 | 17.6723 | 7.3277 | 1347.37 | 1153,334554 |  | 251 | 220 | 103 | 118 | 138 | 148 | 4.43 | 5.02 | 3.22 | 4.2 | 3.72 | 3.16
10 | 30.3 | 2021-02-04 21:41 | 22.2 | 17.6731 | 7.3269 | 1346.98 | 1146,776231 |  | 251 | 220 | 103 | 118 | 138 | 148 | 4.43 | 5.02 | 3.22 | 4.2 | 3.72 | 3.16
10 | 30.3 | 2021-02-04 21:41 | 22.9 | 17.666 | 7.334 | 1346.56 | 1148,966307 |  | 251 | 220 | 103 | 118 | 138 | 148 | 4.43 | 5.02 | 3.22 | 4.2 | 3.72 | 3.16
10 | 30.3 | 2021-02-04 21:41 | 23.6 | 17.6511 | 7.3489 | 1345.51 | 1151,632485 |  | 251 | 220 | 103 | 118 | 138 | 148 | 4.43 | 5.02 | 3.22 | 4.2 | 3.72 | 3.16
10 | 30.3 | 2021-02-04 21:41 | 24.3 | 17.6055 | 7.3945 | 1345.86 | 1151,275407 | 1270 | 251 | 220 | 103 | 118 | 138 | 148 | 4.43 | 5.02 | 3.22 | 4.2 | 3.72 | 3.16
10 | 30.3 | 2021-02-04 21:41 | 25 | 17.6559 | 7.3441 | 1346.55 | 1150,668376 | 1275 | 251 | 220 | 103 | 118 | 138 | 148 | 4.43 | 5.02 | 3.22 | 4.2 | 3.72 | 3.16
10 | 30.3 | 2021-02-04 21:41 | 25.7 | 17.6863 | 7.3137 | 1345.58 | 1150,787402 |  | 251 | 220 | 103 | 118 | 138 | 148 | 4.43 | 5.02 | 3.22 | 4.2 | 3.72 | 3.16
10 | 30.3 | 2021-02-04 21:41 | 26.4 | 17.6721 | 7.3279 | 1346.31 | 1149,823292 |  | 251 | 220 | 103 | 118 | 138 | 148 | 4.43 | 5.02 | 3.22 | 4.2 | 3.72 | 3.16
10 | 30.3 | 2021-02-04 21:41 | 27.1 | 17.623 | 7.377 | 1347.07 | 965,023805 | 1280 | 251 | 220 | 103 | 118 | 138 | 148 | 4.43 | 5.02 | 3.22 | 4.2 | 3.72 | 3.16
10 | 30.3 | 2021-02-04 21:41 | 27.8 | 17.7344 | 7.2656 | 1348.19 | 828,644021 | 1310 | 251 | 220 | 103 | 118 | 138 | 148 | 4.43 | 5.02 | 3.22 | 4.2 | 3.72 | 3.16
10 | 30.3 | 2021-02-04 21:41 | 28.5 | 17.7394 | 7.2606 | 1352.46 | 694,716169 | 1340 | 251 | 220 | 103 | 118 | 138 | 148 | 4.43 | 5.02 | 3.22 | 4.2 | 3.72 | 3.16
10 | 30.3 | 2021-02-04 21:41 | 29.2 | 19.2464 | 5.7536 | 1348.15 | 617,706464 |  | 251 | 220 | 103 | 118 | 138 | 148 | 4.43 | 5.02 | 3.22 | 4.2 | 3.72 | 3.16
10 | 30.3 | 2021-02-04 21:41 | 29.8 | 18.4217 | 6.5783 | 1374.59 | 542,589269 |  | 251 | 220 | 103 | 118 | 138 | 148 | 4.43 | 5.02 | 3.22 | 4.2 | 3.72 | 3.16
1 | 30.5 | 2021-02-04 21:50 | 0.5 | 17.4342 | 7.5658 | 1573.99 | 551,44479 |  | 224 | 206 | 102 | 118 | 144 | 155 | 4.94 | 6.01 | 3.59 | 3.24 | 3.26 | 4
1 | 30.5 | 2021-02-04 21:50 | 1.2 | 17.3825 | 7.6175 | 1360.37 | 964,58341 |  | 224 | 206 | 102 | 118 | 144 | 155 | 4.94 | 6.01 | 3.59 | 3.24 | 3.26 | 4
1 | 30.5 | 2021-02-04 21:50 | 1.9 | 17.3253 | 7.6747 | 1350.84 | 1047,032595 |  | 224 | 206 | 102 | 118 | 144 | 155 | 4.94 | 6.01 | 3.59 | 3.24 | 3.26 | 4
1 | 30.5 | 2021-02-04 21:50 | 2.6 | 17.3617 | 7.6383 | 1349.62 | 1027,988464 |  | 224 | 206 | 102 | 118 | 144 | 155 | 4.94 | 6.01 | 3.59 | 3.24 | 3.26 | 4
1 | 30.5 | 2021-02-04 21:50 | 3.3 | 17.3425 | 7.6575 | 1340.51 | 1093,047977 |  | 224 | 206 | 102 | 118 | 144 | 155 | 4.94 | 6.01 | 3.59 | 3.24 | 3.26 | 4
1 | 30.5 | 2021-02-04 21:50 | 4 | 17.3235 | 7.6765 | 1337.92 | 1127,160776 |  | 224 | 206 | 102 | 118 | 144 | 155 | 4.94 | 6.01 | 3.59 | 3.24 | 3.26 | 4
1 | 30.5 | 2021-02-04 21:50 | 4.7 | 17.2611 | 7.7389 | 1336.55 | 1145,80022 |  | 224 | 206 | 102 | 118 | 144 | 155 | 4.94 | 6.01 | 3.59 | 3.24 | 3.26 | 4
1 | 30.5 | 2021-02-04 21:50 | 5.4 | 17.227 | 7.773 | 1336.12 | 1150,668376 |  | 224 | 206 | 102 | 118 | 144 | 155 | 4.94 | 6.01 | 3.59 | 3.24 | 3.26 | 4
1 | 30.5 | 2021-02-04 21:50 | 6.1 | 17.2151 | 7.7849 | 1337.13 | 1157,298114 |  | 224 | 206 | 102 | 118 | 144 | 155 | 4.94 | 6.01 | 3.59 | 3.24 | 3.26 | 4
1 | 30.5 | 2021-02-04 21:50 | 6.8 | 17.2149 | 7.7851 | 1336.25 | 1168,569859 |  | 224 | 206 | 102 | 118 | 144 | 155 | 4.94 | 6.01 | 3.59 | 3.24 | 3.26 | 4
1 | 30.5 | 2021-02-04 21:50 | 7.5 | 17.2055 | 7.7945 | 1336.66 | 1180,996155 |  | 224 | 206 | 102 | 118 | 144 | 155 | 4.94 | 6.01 | 3.59 | 3.24 | 3.26 | 4
1 | 30.5 | 2021-02-04 21:50 | 8.2 | 17.2552 | 7.7448 | 1337.2 | 1184,197949 |  | 224 | 206 | 102 | 118 | 144 | 155 | 4.94 | 6.01 | 3.59 | 3.24 | 3.26 | 4
1 | 30.5 | 2021-02-04 21:50 | 8.9 | 17.273 | 7.727 | 1336.4 | 1184,424098 |  | 224 | 206 | 102 | 118 | 144 | 155 | 4.94 | 6.01 | 3.59 | 3.24 | 3.26 | 4
1 | 30.5 | 2021-02-04 21:50 | 9.6 | 17.2413 | 7.7587 | 1336.96 | 1175,687603 |  | 224 | 206 | 102 | 118 | 144 | 155 | 4.94 | 6.01 | 3.59 | 3.24 | 3.26 | 4
1 | 30.5 | 2021-02-04 21:50 | 10.3 | 17.2846 | 7.7154 | 1337.73 | 1164,201611 |  | 224 | 206 | 102 | 118 | 144 | 155 | 4.94 | 6.01 | 3.59 | 3.24 | 3.26 | 4
1 | 30.5 | 2021-02-04 21:50 | 11 | 17.3034 | 7.6966 | 1337.05 | 1159,690533 |  | 224 | 206 | 102 | 118 | 144 | 155 | 4.94 | 6.01 | 3.59 | 3.24 | 3.26 | 4
1 | 30.5 | 2021-02-04 21:50 | 11.7 | 17.3934 | 7.6066 | 1338.13 | 1158,500275 |  | 224 | 206 | 102 | 118 | 144 | 155 | 4.94 | 6.01 | 3.59 | 3.24 | 3.26 | 4
1 | 30.5 | 2021-02-04 21:50 | 12.4 | 17.3958 | 7.6042 | 1339.01 | 1157,41714 |  | 224 | 206 | 102 | 118 | 144 | 155 | 4.94 | 6.01 | 3.59 | 3.24 | 3.26 | 4
1 | 30.5 | 2021-02-04 21:50 | 13.1 | 17.3639 | 7.6361 | 1337.88 | 1161,356894 |  | 224 | 206 | 102 | 118 | 144 | 155 | 4.94 | 6.01 | 3.59 | 3.24 | 3.26 | 4
1 | 30.5 | 2021-02-04 21:50 | 13.8 | 17.3165 | 7.6835 | 1338.12 | 1159,333455 |  | 224 | 206 | 102 | 118 | 144 | 155 | 4.94 | 6.01 | 3.59 | 3.24 | 3.26 | 4
1 | 30.5 | 2021-02-04 21:50 | 14.5 | 17.2814 | 7.7186 | 1338.2 | 1159,21443 |  | 224 | 206 | 102 | 118 | 144 | 155 | 4.94 | 6.01 | 3.59 | 3.24 | 3.26 | 4
1 | 30.5 | 2021-02-04 21:50 | 15.2 | 17.2415 | 7.7585 | 1337.8 | 1157,179088 |  | 224 | 206 | 102 | 118 | 144 | 155 | 4.94 | 6.01 | 3.59 | 3.24 | 3.26 | 4
1 | 30.5 | 2021-02-04 21:50 | 15.9 | 17.1663 | 7.8337 | 1337.99 | 1154,774767 |  | 224 | 206 | 102 | 118 | 144 | 155 | 4.94 | 6.01 | 3.59 | 3.24 | 3.26 | 4
1 | 30.5 | 2021-02-04 21:50 | 16.6 | 17.1458 | 7.8542 | 1338.05 | 1148,359275 |  | 224 | 206 | 102 | 118 | 144 | 155 | 4.94 | 6.01 | 3.59 | 3.24 | 3.26 | 4
1 | 30.5 | 2021-02-04 21:50 | 17.3 | 17.1152 | 7.8848 | 1338.48 | 1139,277605 |  | 224 | 206 | 102 | 118 | 144 | 155 | 4.94 | 6.01 | 3.59 | 3.24 | 3.26 | 4
1 | 30.5 | 2021-02-04 21:50 | 18 | 17.172 | 7.828 | 1337.25 | 1126,018129 |  | 224 | 206 | 102 | 118 | 144 | 155 | 4.94 | 6.01 | 3.59 | 3.24 | 3.26 | 4
1 | 30.5 | 2021-02-04 21:50 | 18.7 | 17.1853 | 7.8147 | 1338.31 | 1127,791613 |  | 224 | 206 | 102 | 118 | 144 | 155 | 4.94 | 6.01 | 3.59 | 3.24 | 3.26 | 4
1 | 30.5 | 2021-02-04 21:50 | 19.4 | 17.1845 | 7.8155 | 1338.31 | 1112,115913 |  | 224 | 206 | 102 | 118 | 144 | 155 | 4.94 | 6.01 | 3.59 | 3.24 | 3.26 | 4
1 | 30.5 | 2021-02-04 21:50 | 20.1 | 17.2253 | 7.7747 | 1326.19 | 1125,387292 |  | 224 | 206 | 102 | 118 | 144 | 155 | 4.94 | 6.01 | 3.59 | 3.24 | 3.26 | 4
1 | 30.5 | 2021-02-04 21:50 | 20.8 | 17.2388 | 7.7612 | 1335.76 | 1131,064823 |  | 224 | 206 | 102 | 118 | 144 | 155 | 4.94 | 6.01 | 3.59 | 3.24 | 3.26 | 4
1 | 30.5 | 2021-02-04 21:50 | 21.5 | 17.2245 | 7.7755 | 1337.3 | 1130,053104 |  | 224 | 206 | 102 | 118 | 144 | 155 | 4.94 | 6.01 | 3.59 | 3.24 | 3.26 | 4
1 | 30.5 | 2021-02-04 21:50 | 22.2 | 17.2329 | 7.7671 | 1338.15 | 1130,053104 |  | 224 | 206 | 102 | 118 | 144 | 155 | 4.94 | 6.01 | 3.59 | 3.24 | 3.26 | 4
1 | 30.5 | 2021-02-04 21:50 | 22.9 | 17.2568 | 7.7432 | 1338.58 | 1131,683758 |  | 224 | 206 | 102 | 118 | 144 | 155 | 4.94 | 6.01 | 3.59 | 3.24 | 3.26 | 4
1 | 30.5 | 2021-02-04 21:50 | 23.6 | 17.3277 | 7.6723 | 1339.27 | 1132,683574 |  | 224 | 206 | 102 | 118 | 144 | 155 | 4.94 | 6.01 | 3.59 | 3.24 | 3.26 | 4
1 | 30.5 | 2021-02-04 21:50 | 24.3 | 17.2903 | 7.7097 | 1339 | 1131,064823 |  | 224 | 206 | 102 | 118 | 144 | 155 | 4.94 | 6.01 | 3.59 | 3.24 | 3.26 | 4
1 | 30.5 | 2021-02-04 21:50 | 25 | 17.1624 | 7.8376 | 1332.63 | 1131,433803 |  | 224 | 206 | 102 | 118 | 144 | 155 | 4.94 | 6.01 | 3.59 | 3.24 | 3.26 | 4
1 | 30.5 | 2021-02-04 21:50 | 25.7 | 17.2527 | 7.7473 | 1342.39 | 1133,933346 |  | 224 | 206 | 102 | 118 | 144 | 155 | 4.94 | 6.01 | 3.59 | 3.24 | 3.26 | 4
1 | 30.5 | 2021-02-04 21:50 | 26.4 | 17.2505 | 7.7495 | 1339.75 | 1135,802051 |  | 224 | 206 | 102 | 118 | 144 | 155 | 4.94 | 6.01 | 3.59 | 3.24 | 3.26 | 4
1 | 30.5 | 2021-02-04 21:50 | 27.1 | 17.2153 | 7.7847 | 1336.7 | 1070,409266 |  | 224 | 206 | 102 | 118 | 144 | 155 | 4.94 | 6.01 | 3.59 | 3.24 | 3.26 | 4
1 | 30.5 | 2021-02-04 21:50 | 27.8 | 17.1867 | 7.8133 | 1338.54 | 857,400659 |  | 224 | 206 | 102 | 118 | 144 | 155 | 4.94 | 6.01 | 3.59 | 3.24 | 3.26 | 4
1 | 30.5 | 2021-02-04 21:50 | 28.5 | 17.2752 | 7.7248 | 1340.98 | 749,110969 |  | 224 | 206 | 102 | 118 | 144 | 155 | 4.94 | 6.01 | 3.59 | 3.24 | 3.26 | 4
1 | 30.5 | 2021-02-04 21:50 | 29.2 | 17.1323 | 7.8677 | 1351.24 | 636,40542 |  | 224 | 206 | 102 | 118 | 144 | 155 | 4.94 | 6.01 | 3.59 | 3.24 | 3.26 | 4
1 | 30.5 | 2021-02-04 21:50 | 29.9 | 17.3893 | 7.6107 | 1347.79 | 571,488738 |  | 224 | 206 | 102 | 118 | 144 | 155 | 4.94 | 6.01 | 3.59 | 3.24 | 3.26 | 4
2 | 29.7 | 2021-02-04 22:18 | 0.5 | 17.4206 | 12.5794 | 1596.01 | 799,078008 |  | 223 | 203 | 102 | 116 | 140 | 153 | 5.26 | 4.91 | 3.65 | 2.92 | 2.7 | 4.37
2 | 29.7 | 2021-02-04 22:18 | 1.2 | 17.3276 | 12.6724 | 1362.13 | 965,464201 |  | 223 | 203 | 102 | 116 | 140 | 153 | 5.26 | 4.91 | 3.65 | 2.92 | 2.7 | 4.37
2 | 29.7 | 2021-02-04 22:18 | 1.9 | 17.3701 | 12.6299 | 1351.02 | 1028,333639 |  | 223 | 203 | 102 | 116 | 140 | 153 | 5.26 | 4.91 | 3.65 | 2.92 | 2.7 | 4.37
2 | 29.7 | 2021-02-04 22:18 | 2.6 | 17.3427 | 12.6573 | 1344.78 | 1027,119575 |  | 223 | 203 | 102 | 116 | 140 | 153 | 5.26 | 4.91 | 3.65 | 2.92 | 2.7 | 4.37
2 | 29.7 | 2021-02-04 22:18 | 3.3 | 17.277 | 12.723 | 1344.03 | 1037,879509 |  | 223 | 203 | 102 | 116 | 140 | 153 | 5.26 | 4.91 | 3.65 | 2.92 | 2.7 | 4.37
2 | 29.7 | 2021-02-04 22:18 | 4 | 17.3697 | 12.6303 | 1344.48 | 1039,736312 |  | 223 | 203 | 102 | 116 | 140 | 153 | 5.26 | 4.91 | 3.65 | 2.92 | 2.7 | 4.37
2 | 29.7 | 2021-02-04 22:18 | 4.7 | 17.3799 | 12.6201 | 1344.25 | 1050,162974 |  | 223 | 203 | 102 | 116 | 140 | 153 | 5.26 | 4.91 | 3.65 | 2.92 | 2.7 | 4.37
2 | 29.7 | 2021-02-04 22:18 | 5.4 | 17.2827 | 12.7173 | 1343.51 | 1089,262956 |  | 223 | 203 | 102 | 116 | 140 | 153 | 5.26 | 4.91 | 3.65 | 2.92 | 2.7 | 4.37
2 | 29.7 | 2021-02-04 22:18 | 6.1 | 17.3109 | 12.6891 | 1344.83 | 1126,279985 |  | 223 | 203 | 102 | 116 | 140 | 153 | 5.26 | 4.91 | 3.65 | 2.92 | 2.7 | 4.37
2 | 29.7 | 2021-02-04 22:18 | 6.8 | 17.3427 | 12.6573 | 1344.19 | 1144,824208 |  | 223 | 203 | 102 | 116 | 140 | 153 | 5.26 | 4.91 | 3.65 | 2.92 | 2.7 | 4.37
2 | 29.7 | 2021-02-04 22:18 | 7.5 | 17.3723 | 12.6277 | 1344.42 | 1151,275407 |  | 223 | 203 | 102 | 116 | 140 | 153 | 5.26 | 4.91 | 3.65 | 2.92 | 2.7 | 4.37
2 | 29.7 | 2021-02-04 22:18 | 8.2 | 17.3928 | 12.6072 | 1344.5 | 1156,453031 |  | 223 | 203 | 102 | 116 | 140 | 153 | 5.26 | 4.91 | 3.65 | 2.92 | 2.7 | 4.37
2 | 29.7 | 2021-02-04 22:18 | 8.9 | 17.4033 | 12.5967 | 1343.78 | 1151,037356 |  | 223 | 203 | 102 | 116 | 140 | 153 | 5.26 | 4.91 | 3.65 | 2.92 | 2.7 | 4.37
2 | 29.7 | 2021-02-04 22:18 | 9.6 | 17.4063 | 12.5937 | 1344.24 | 1154,774767 |  | 223 | 203 | 102 | 116 | 140 | 153 | 5.26 | 4.91 | 3.65 | 2.92 | 2.7 | 4.37
2 | 29.7 | 2021-02-04 22:18 | 10.3 | 17.3826 | 12.6174 | 1345.14 | 1094,154917 |  | 223 | 203 | 102 | 116 | 140 | 153 | 5.26 | 4.91 | 3.65 | 2.92 | 2.7 | 4.37
2 | 29.7 | 2021-02-04 22:18 | 11 | 17.4071 | 12.5929 | 1344.61 | 1068,159678 |  | 223 | 203 | 102 | 116 | 140 | 153 | 5.26 | 4.91 | 3.65 | 2.92 | 2.7 | 4.37
2 | 29.7 | 2021-02-04 22:18 | 11.7 | 17.3256 | 12.6744 | 1344.46 | 1111,842153 |  | 223 | 203 | 102 | 116 | 140 | 153 | 5.26 | 4.91 | 3.65 | 2.92 | 2.7 | 4.37
2 | 29.7 | 2021-02-04 22:18 | 12.5 | 17.33 | 12.67 | 1345.39 | 1123,232924 |  | 223 | 203 | 102 | 116 | 140 | 153 | 5.26 | 4.91 | 3.65 | 2.92 | 2.7 | 4.37
2 | 29.7 | 2021-02-04 22:18 | 13.2 | 17.3266 | 12.6734 | 1344.83 | 1128,541476 |  | 223 | 203 | 102 | 116 | 140 | 153 | 5.26 | 4.91 | 3.65 | 2.92 | 2.7 | 4.37
2 | 29.7 | 2021-02-04 22:18 | 13.9 | 17.3034 | 12.6966 | 1343.65 | 1132,314594 |  | 223 | 203 | 102 | 116 | 140 | 153 | 5.26 | 4.91 | 3.65 | 2.92 | 2.7 | 4.37
2 | 29.7 | 2021-02-04 22:18 | 14.6 | 17.2543 | 12.7457 | 1344.02 | 1135,683025 |  | 223 | 203 | 102 | 116 | 140 | 153 | 5.26 | 4.91 | 3.65 | 2.92 | 2.7 | 4.37
2 | 29.7 | 2021-02-04 22:18 | 15.3 | 17.3089 | 12.6911 | 1344.39 | 1139,408533 |  | 223 | 203 | 102 | 116 | 140 | 153 | 5.26 | 4.91 | 3.65 | 2.92 | 2.7 | 4.37
2 | 29.7 | 2021-02-04 22:18 | 16 | 17.276 | 12.724 | 1344.95 | 1127,160776 |  | 223 | 203 | 102 | 116 | 140 | 153 | 5.26 | 4.91 | 3.65 | 2.92 | 2.7 | 4.37
2 | 29.7 | 2021-02-04 22:18 | 16.7 | 17.3193 | 12.6807 | 1344.2 | 1096,642556 |  | 223 | 203 | 102 | 116 | 140 | 153 | 5.26 | 4.91 | 3.65 | 2.92 | 2.7 | 4.37
2 | 29.7 | 2021-02-04 22:18 | 17.4 | 17.3991 | 12.6009 | 1344.41 | 1101,415492 |  | 223 | 203 | 102 | 116 | 140 | 153 | 5.26 | 4.91 | 3.65 | 2.92 | 2.7 | 4.37
2 | 29.7 | 2021-02-04 22:18 | 18.1 | 17.3288 | 12.6712 | 1345.22 | 1082,109504 |  | 223 | 203 | 102 | 116 | 140 | 153 | 5.26 | 4.91 | 3.65 | 2.92 | 2.7 | 4.37
2 | 29.7 | 2021-02-04 22:18 | 18.8 | 17.3173 | 12.6827 | 1345.35 | 1062,839224 |  | 223 | 203 | 102 | 116 | 140 | 153 | 5.26 | 4.91 | 3.65 | 2.92 | 2.7 | 4.37
2 | 29.7 | 2021-02-04 22:18 | 19.5 | 17.2825 | 12.7175 | 1345.29 | 1104,141183 |  | 223 | 203 | 102 | 116 | 140 | 153 | 5.26 | 4.91 | 3.65 | 2.92 | 2.7 | 4.37
2 | 29.7 | 2021-02-04 22:18 | 20.2 | 17.2557 | 12.7443 | 1345.19 | 1118,828969 |  | 223 | 203 | 102 | 116 | 140 | 153 | 5.26 | 4.91 | 3.65 | 2.92 | 2.7 | 4.37
2 | 29.7 | 2021-02-04 22:18 | 20.9 | 17.2361 | 12.7639 | 1344.79 | 1123,863761 |  | 223 | 203 | 102 | 116 | 140 | 153 | 5.26 | 4.91 | 3.65 | 2.92 | 2.7 | 4.37
2 | 29.7 | 2021-02-04 22:18 | 21.6 | 17.2531 | 12.7469 | 1344.76 | 1124,506501 |  | 223 | 203 | 102 | 116 | 140 | 153 | 5.26 | 4.91 | 3.65 | 2.92 | 2.7 | 4.37
2 | 29.7 | 2021-02-04 22:18 | 22.3 | 17.2263 | 12.7737 | 1343.53 | 1124,887383 |  | 223 | 203 | 102 | 116 | 140 | 153 | 5.26 | 4.91 | 3.65 | 2.92 | 2.7 | 4.37
2 | 29.7 | 2021-02-04 22:18 | 23 | 17.2506 | 12.7494 | 1343.32 | 1118,448086 |  | 223 | 203 | 102 | 116 | 140 | 153 | 5.26 | 4.91 | 3.65 | 2.92 | 2.7 | 4.37
2 | 29.7 | 2021-02-04 22:18 | 23.7 | 17.22 | 12.78 | 1337.79 | 1103,39132 |  | 223 | 203 | 102 | 116 | 140 | 153 | 5.26 | 4.91 | 3.65 | 2.92 | 2.7 | 4.37
2 | 29.7 | 2021-02-04 22:18 | 24.4 | 17.2559 | 12.7441 | 1343.59 | 1105,18861 |  | 223 | 203 | 102 | 116 | 140 | 153 | 5.26 | 4.91 | 3.65 | 2.92 | 2.7 | 4.37
2 | 29.7 | 2021-02-04 22:18 | 25.1 | 17.2855 | 12.7145 | 1343.9 | 1119,436001 |  | 223 | 203 | 102 | 116 | 140 | 153 | 5.26 | 4.91 | 3.65 | 2.92 | 2.7 | 4.37
2 | 29.7 | 2021-02-04 22:18 | 25.8 | 17.323 | 12.677 | 1343.6 | 1125,899103 |  | 223 | 203 | 102 | 116 | 140 | 153 | 5.26 | 4.91 | 3.65 | 2.92 | 2.7 | 4.37
2 | 29.7 | 2021-02-04 22:18 | 26.5 | 17.2994 | 12.7006 | 1348.53 | 1102,33199 |  | 223 | 203 | 102 | 116 | 140 | 153 | 5.26 | 4.91 | 3.65 | 2.92 | 2.7 | 4.37
2 | 29.7 | 2021-02-04 22:18 | 27.2 | 17.3888 | 12.6112 | 1344.23 | 874,123787 |  | 223 | 203 | 102 | 116 | 140 | 153 | 5.26 | 4.91 | 3.65 | 2.92 | 2.7 | 4.37
2 | 29.7 | 2021-02-04 22:18 | 27.9 | 17.329 | 12.671 | 1348.83 | 762,76323 |  | 223 | 203 | 102 | 116 | 140 | 153 | 5.26 | 4.91 | 3.65 | 2.92 | 2.7 | 4.37
2 | 29.7 | 2021-02-04 22:18 | 28.6 | 17.4444 | 12.5556 | 1363.49 | 674,017579 |  | 223 | 203 | 102 | 116 | 140 | 153 | 5.26 | 4.91 | 3.65 | 2.92 | 2.7 | 4.37
2 | 29.7 | 2021-02-04 22:18 | 29.2 | 17.4531 | 12.5469 | 1364.36 | 580,010987 |  | 223 | 203 | 102 | 116 | 140 | 153 | 5.26 | 4.91 | 3.65 | 2.92 | 2.7 | 4.37
3 | 31.2 | 2021-02-04 22:40 | 0.5 | 17.3819 | 12.6181 | 1559.55 | 1015,943051 |  | 220 | 202 | 101 | 114 | 137 | 148 | 5.05 | 5.69 | 4 | 3.89 | 1.87 | 3.72
3 | 31.2 | 2021-02-04 22:40 | 1.2 | 17.4321 | 12.5679 | 1360.39 | 1049,663065 |  | 220 | 202 | 101 | 114 | 137 | 148 | 5.05 | 5.69 | 4 | 3.89 | 1.87 | 3.72
3 | 31.2 | 2021-02-04 22:40 | 1.9 | 17.3967 | 12.6033 | 1354.2 | 1088,786852 |  | 220 | 202 | 101 | 114 | 137 | 148 | 5.05 | 5.69 | 4 | 3.89 | 1.87 | 3.72
3 | 31.2 | 2021-02-04 22:40 | 2.6 | 17.3313 | 12.6687 | 1345.48 | 1113,080022 |  | 220 | 202 | 101 | 114 | 137 | 148 | 5.05 | 5.69 | 4 | 3.89 | 1.87 | 3.72
3 | 31.2 | 2021-02-04 22:40 | 3.3 | 17.2414 | 12.7586 | 1341.96 | 1136,920894 |  | 220 | 202 | 101 | 114 | 137 | 148 | 5.05 | 5.69 | 4 | 3.89 | 1.87 | 3.72
3 | 31.2 | 2021-02-04 22:40 | 4 | 17.2239 | 12.7761 | 1340.59 | 1145,312214 |  | 220 | 202 | 101 | 114 | 137 | 148 | 5.05 | 5.69 | 4 | 3.89 | 1.87 | 3.72
3 | 31.2 | 2021-02-04 22:40 | 4.7 | 17.2645 | 12.7355 | 1341.75 | 1154,893792 |  | 220 | 202 | 101 | 114 | 137 | 148 | 5.05 | 5.69 | 4 | 3.89 | 1.87 | 3.72
3 | 31.2 | 2021-02-04 22:40 | 5.4 | 17.2718 | 12.7282 | 1340.8 | 1158,25032 |  | 220 | 202 | 101 | 114 | 137 | 148 | 5.05 | 5.69 | 4 | 3.89 | 1.87 | 3.72
3 | 31.2 | 2021-02-04 22:40 | 6.1 | 17.2925 | 12.7075 | 1339.79 | 1160,04761 |  | 220 | 202 | 101 | 114 | 137 | 148 | 5.05 | 5.69 | 4 | 3.89 | 1.87 | 3.72
3 | 31.2 | 2021-02-04 22:40 | 6.8 | 17.2799 | 12.7201 | 1341.2 | 1159,690533 |  | 220 | 202 | 101 | 114 | 137 | 148 | 5.05 | 5.69 | 4 | 3.89 | 1.87 | 3.72
3 | 31.2 | 2021-02-04 22:40 | 7.5 | 17.2991 | 12.7009 | 1341.38 | 1157,893243 |  | 220 | 202 | 101 | 114 | 137 | 148 | 5.05 | 5.69 | 4 | 3.89 | 1.87 | 3.72
3 | 31.2 | 2021-02-04 22:40 | 8.2 | 17.2809 | 12.7191 | 1340.06 | 1154,655741 |  | 220 | 202 | 101 | 114 | 137 | 148 | 5.05 | 5.69 | 4 | 3.89 | 1.87 | 3.72
3 | 31.2 | 2021-02-04 22:40 | 8.9 | 17.3081 | 12.6919 | 1340.8 | 1150,430324 |  | 220 | 202 | 101 | 114 | 137 | 148 | 5.05 | 5.69 | 4 | 3.89 | 1.87 | 3.72
3 | 31.2 | 2021-02-04 22:40 | 9.6 | 17.2771 | 12.7229 | 1340.7 | 1146,1692 |  | 220 | 202 | 101 | 114 | 137 | 148 | 5.05 | 5.69 | 4 | 3.89 | 1.87 | 3.72
3 | 31.2 | 2021-02-04 22:40 | 10.3 | 17.2765 | 12.7235 | 1340.05 | 1144,824208 |  | 220 | 202 | 101 | 114 | 137 | 148 | 5.05 | 5.69 | 4 | 3.89 | 1.87 | 3.72
3 | 31.2 | 2021-02-04 22:40 | 11 | 17.2448 | 12.7552 | 1340.38 | 1143,348288 |  | 220 | 202 | 101 | 114 | 137 | 148 | 5.05 | 5.69 | 4 | 3.89 | 1.87 | 3.72
3 | 31.2 | 2021-02-04 22:40 | 11.7 | 17.2222 | 12.7778 | 1340.77 | 1142,610328 |  | 220 | 202 | 101 | 114 | 137 | 148 | 5.05 | 5.69 | 4 | 3.89 | 1.87 | 3.72
3 | 31.2 | 2021-02-04 22:40 | 12.4 | 17.2461 | 12.7539 | 1339.01 | 1124,887383 |  | 220 | 202 | 101 | 114 | 137 | 148 | 5.05 | 5.69 | 4 | 3.89 | 1.87 | 3.72
3 | 31.2 | 2021-02-04 22:40 | 13.1 | 17.2671 | 12.7329 | 1339.58 | 1133,183483 |  | 220 | 202 | 101 | 114 | 137 | 148 | 5.05 | 5.69 | 4 | 3.89 | 1.87 | 3.72
3 | 31.2 | 2021-02-04 22:40 | 13.8 | 17.2288 | 12.7712 | 1339.76 | 1143,717268 |  | 220 | 202 | 101 | 114 | 137 | 148 | 5.05 | 5.69 | 4 | 3.89 | 1.87 | 3.72
3 | 31.2 | 2021-02-04 22:40 | 14.5 | 17.2275 | 12.7725 | 1338.85 | 1136,301959 |  | 220 | 202 | 101 | 114 | 137 | 148 | 5.05 | 5.69 | 4 | 3.89 | 1.87 | 3.72
3 | 31.2 | 2021-02-04 22:40 | 15.2 | 17.1671 | 12.8329 | 1339.38 | 1140,396448 |  | 220 | 202 | 101 | 114 | 137 | 148 | 5.05 | 5.69 | 4 | 3.89 | 1.87 | 3.72
3 | 31.2 | 2021-02-04 22:40 | 15.9 | 17.1759 | 12.8241 | 1340.44 | 1138,789599 |  | 220 | 202 | 101 | 114 | 137 | 148 | 5.05 | 5.69 | 4 | 3.89 | 1.87 | 3.72
3 | 31.2 | 2021-02-04 22:40 | 16.6 | 17.134 | 12.866 | 1339.53 | 1133,933346 |  | 220 | 202 | 101 | 114 | 137 | 148 | 5.05 | 5.69 | 4 | 3.89 | 1.87 | 3.72
3 | 31.2 | 2021-02-04 22:40 | 17.3 | 17.1949 | 12.8051 | 1340.17 | 1124,756455 |  | 220 | 202 | 101 | 114 | 137 | 148 | 5.05 | 5.69 | 4 | 3.89 | 1.87 | 3.72
3 | 31.2 | 2021-02-04 22:40 | 18 | 17.1114 | 12.8886 | 1340.39 | 1120,935726 |  | 220 | 202 | 101 | 114 | 137 | 148 | 5.05 | 5.69 | 4 | 3.89 | 1.87 | 3.72
3 | 31.2 | 2021-02-04 22:40 | 18.7 | 17.1464 | 12.8536 | 1340.22 | 1127,541659 |  | 220 | 202 | 101 | 114 | 137 | 148 | 5.05 | 5.69 | 4 | 3.89 | 1.87 | 3.72
3 | 31.2 | 2021-02-04 22:40 | 19.5 | 17.2218 | 12.7782 | 1339.87 | 1130,683941 |  | 220 | 202 | 101 | 114 | 137 | 148 | 5.05 | 5.69 | 4 | 3.89 | 1.87 | 3.72
3 | 31.2 | 2021-02-04 22:40 | 20.2 | 17.1368 | 12.8632 | 1337.86 | 1133,81432 |  | 220 | 202 | 101 | 114 | 137 | 148 | 5.05 | 5.69 | 4 | 3.89 | 1.87 | 3.72
3 | 31.2 | 2021-02-04 22:40 | 20.9 | 17.2948 | 12.7052 | 1340.61 | 1134,683208 |  | 220 | 202 | 101 | 114 | 137 | 148 | 5.05 | 5.69 | 4 | 3.89 | 1.87 | 3.72
3 | 31.2 | 2021-02-04 22:40 | 21.6 | 17.2058 | 12.7942 | 1340.54 | 1134,564182 |  | 220 | 202 | 101 | 114 | 137 | 148 | 5.05 | 5.69 | 4 | 3.89 | 1.87 | 3.72
3 | 31.2 | 2021-02-04 22:40 | 22.3 | 17.1201 | 12.8799 | 1339.4 | 1135,563999 |  | 220 | 202 | 101 | 114 | 137 | 148 | 5.05 | 5.69 | 4 | 3.89 | 1.87 | 3.72
3 | 31.2 | 2021-02-04 22:40 | 23 | 17.1176 | 12.8824 | 1339.73 | 1134,433254 |  | 220 | 202 | 101 | 114 | 137 | 148 | 5.05 | 5.69 | 4 | 3.89 | 1.87 | 3.72
3 | 31.2 | 2021-02-04 22:40 | 23.7 | 17.1238 | 12.8762 | 1340.47 | 1133,064457 |  | 220 | 202 | 101 | 114 | 137 | 148 | 5.05 | 5.69 | 4 | 3.89 | 1.87 | 3.72
3 | 31.2 | 2021-02-04 22:40 | 24.4 | 17.1678 | 12.8322 | 1341.11 | 1133,933346 |  | 220 | 202 | 101 | 114 | 137 | 148 | 5.05 | 5.69 | 4 | 3.89 | 1.87 | 3.72
3 | 31.2 | 2021-02-04 22:40 | 25.1 | 17.121 | 12.879 | 1341.34 | 1134,564182 |  | 220 | 202 | 101 | 114 | 137 | 148 | 5.05 | 5.69 | 4 | 3.89 | 1.87 | 3.72
3 | 31.2 | 2021-02-04 22:40 | 25.8 | 17.0819 | 12.9181 | 1341.99 | 1134,683208 |  | 220 | 202 | 101 | 114 | 137 | 148 | 5.05 | 5.69 | 4 | 3.89 | 1.87 | 3.72
3 | 31.2 | 2021-02-04 22:40 | 26.5 | 17.1041 | 12.8959 | 1341.65 | 1135,433071 |  | 220 | 202 | 101 | 114 | 137 | 148 | 5.05 | 5.69 | 4 | 3.89 | 1.87 | 3.72
3 | 31.2 | 2021-02-04 22:40 | 27.2 | 17.1276 | 12.8724 | 1342.34 | 1137,301776 |  | 220 | 202 | 101 | 114 | 137 | 148 | 5.05 | 5.69 | 4 | 3.89 | 1.87 | 3.72
3 | 31.2 | 2021-02-04 22:40 | 27.9 | 17.0845 | 12.9155 | 1343.4 | 1009,337118 |  | 220 | 202 | 101 | 114 | 137 | 148 | 5.05 | 5.69 | 4 | 3.89 | 1.87 | 3.72
3 | 31.2 | 2021-02-04 22:40 | 28.6 | 17.1552 | 12.8448 | 1345.77 | 859,852591 |  | 220 | 202 | 101 | 114 | 137 | 148 | 5.05 | 5.69 | 4 | 3.89 | 1.87 | 3.72
3 | 31.2 | 2021-02-04 22:40 | 29.3 | 17.0588 | 12.9412 | 1348.5 | 719,806812 |  | 220 | 202 | 101 | 114 | 137 | 148 | 5.05 | 5.69 | 4 | 3.89 | 1.87 | 3.72
3 | 31.2 | 2021-02-04 22:40 | 30 | 17.1001 | 12.8999 | 1353.51 | 638,178905 |  | 220 | 202 | 101 | 114 | 137 | 148 | 5.05 | 5.69 | 4 | 3.89 | 1.87 | 3.72
3 | 31.2 | 2021-02-04 22:40 | 30.7 | 17.2015 | 12.7985 | 1366.16 | 572,917048 |  | 220 | 202 | 101 | 114 | 137 | 148 | 5.05 | 5.69 | 4 | 3.89 | 1.87 | 3.72
4 | 28.2 | 2021-02-04 22:56 | 0.5 | 17.3895 | 12.6105 | 1350.77 | 802,672587 |  | 219 | 202 | 101 | 117 | 137 | 147 | 5.53 | 5.63 | 3.48 | 3.46 | 2.7 | 3.61
4 | 28.2 | 2021-02-04 22:56 | 1.2 | 17.4249 | 12.5751 | 1345.27 | 1043,235671 |  | 219 | 202 | 101 | 117 | 137 | 147 | 5.53 | 5.63 | 3.48 | 3.46 | 2.7 | 3.61
4 | 28.2 | 2021-02-04 22:56 | 1.9 | 17.4962 | 12.5038 | 1344.34 | 1093,20271 |  | 219 | 202 | 101 | 117 | 137 | 147 | 5.53 | 5.63 | 3.48 | 3.46 | 2.7 | 3.61
4 | 28.2 | 2021-02-04 22:56 | 2.6 | 17.4112 | 12.5888 | 1343.78 | 1122,852042 |  | 219 | 202 | 101 | 117 | 137 | 147 | 5.53 | 5.63 | 3.48 | 3.46 | 2.7 | 3.61
4 | 28.2 | 2021-02-04 22:56 | 3.3 | 17.4681 | 12.5319 | 1343.08 | 1146,407251 |  | 219 | 202 | 101 | 117 | 137 | 147 | 5.53 | 5.63 | 3.48 | 3.46 | 2.7 | 3.61
4 | 28.2 | 2021-02-04 22:56 | 4 | 17.4674 | 12.5326 | 1342.78 | 1151,882439 |  | 219 | 202 | 101 | 117 | 137 | 147 | 5.53 | 5.63 | 3.48 | 3.46 | 2.7 | 3.61
4 | 28.2 | 2021-02-04 22:56 | 4.7 | 17.5652 | 12.4348 | 1344.57 | 1154,655741 |  | 219 | 202 | 101 | 117 | 137 | 147 | 5.53 | 5.63 | 3.48 | 3.46 | 2.7 | 3.61
4 | 28.2 | 2021-02-04 22:56 | 5.4 | 17.61 | 12.39 | 1343.33 | 1155,012818 |  | 219 | 202 | 101 | 117 | 137 | 147 | 5.53 | 5.63 | 3.48 | 3.46 | 2.7 | 3.61
4 | 28.2 | 2021-02-04 22:56 | 6.1 | 17.546 | 12.454 | 1342.38 | 1153,929683 |  | 219 | 202 | 101 | 117 | 137 | 147 | 5.53 | 5.63 | 3.48 | 3.46 | 2.7 | 3.61
4 | 28.2 | 2021-02-04 22:56 | 6.8 | 17.5243 | 12.4757 | 1343.13 | 1152,120491 |  | 219 | 202 | 101 | 117 | 137 | 147 | 5.53 | 5.63 | 3.48 | 3.46 | 2.7 | 3.61
4 | 28.2 | 2021-02-04 22:56 | 7.5 | 17.5326 | 12.4674 | 1341.92 | 1149,216261 |  | 219 | 202 | 101 | 117 | 137 | 147 | 5.53 | 5.63 | 3.48 | 3.46 | 2.7 | 3.61
4 | 28.2 | 2021-02-04 22:56 | 8.2 | 17.5169 | 12.4831 | 1341.52 | 1147,633217 |  | 219 | 202 | 101 | 117 | 137 | 147 | 5.53 | 5.63 | 3.48 | 3.46 | 2.7 | 3.61
4 | 28.2 | 2021-02-04 22:56 | 8.9 | 17.502 | 12.498 | 1342.11 | 1146,1692 |  | 219 | 202 | 101 | 117 | 137 | 147 | 5.53 | 5.63 | 3.48 | 3.46 | 2.7 | 3.61
4 | 28.2 | 2021-02-04 22:56 | 9.6 | 17.4736 | 12.5264 | 1341.75 | 1143,836294 |  | 219 | 202 | 101 | 117 | 137 | 147 | 5.53 | 5.63 | 3.48 | 3.46 | 2.7 | 3.61
4 | 28.2 | 2021-02-04 22:56 | 10.3 | 17.4451 | 12.5549 | 1340.89 | 1143,598242 |  | 219 | 202 | 101 | 117 | 137 | 147 | 5.53 | 5.63 | 3.48 | 3.46 | 2.7 | 3.61
4 | 28.2 | 2021-02-04 22:56 | 11 | 17.4967 | 12.5033 | 1342.79 | 1141,503388 |  | 219 | 202 | 101 | 117 | 137 | 147 | 5.53 | 5.63 | 3.48 | 3.46 | 2.7 | 3.61
4 | 28.2 | 2021-02-04 22:56 | 11.7 | 17.6063 | 12.3937 | 1343 | 1144,943234 |  | 219 | 202 | 101 | 117 | 137 | 147 | 5.53 | 5.63 | 3.48 | 3.46 | 2.7 | 3.61
4 | 28.2 | 2021-02-04 22:56 | 12.4 | 17.545 | 12.455 | 1341.87 | 1136,801868 |  | 219 | 202 | 101 | 117 | 137 | 147 | 5.53 | 5.63 | 3.48 | 3.46 | 2.7 | 3.61
4 | 28.2 | 2021-02-04 22:56 | 13.1 | 17.4792 | 12.5208 | 1341.38 | 1136,920894 |  | 219 | 202 | 101 | 117 | 137 | 147 | 5.53 | 5.63 | 3.48 | 3.46 | 2.7 | 3.61
4 | 28.2 | 2021-02-04 22:56 | 13.8 | 17.4574 | 12.5426 | 1341.65 | 1140,884453 |  | 219 | 202 | 101 | 117 | 137 | 147 | 5.53 | 5.63 | 3.48 | 3.46 | 2.7 | 3.61
4 | 28.2 | 2021-02-04 22:56 | 14.6 | 17.5476 | 12.4524 | 1341.68 | 1139,027651 |  | 219 | 202 | 101 | 117 | 137 | 147 | 5.53 | 5.63 | 3.48 | 3.46 | 2.7 | 3.61
4 | 28.2 | 2021-02-04 22:56 | 15.2 | 17.8945 | 12.1055 | 1341.97 | 1135,183117 |  | 219 | 202 | 101 | 117 | 137 | 147 | 5.53 | 5.63 | 3.48 | 3.46 | 2.7 | 3.61
4 | 28.2 | 2021-02-04 22:56 | 15.9 | 17.707 | 12.293 | 1336.91 | 1133,064457 |  | 219 | 202 | 101 | 117 | 137 | 147 | 5.53 | 5.63 | 3.48 | 3.46 | 2.7 | 3.61
4 | 28.2 | 2021-02-04 22:56 | 16.6 | 17.4039 | 12.5961 | 1342.12 | 1133,683391 |  | 219 | 202 | 101 | 117 | 137 | 147 | 5.53 | 5.63 | 3.48 | 3.46 | 2.7 | 3.61
4 | 28.2 | 2021-02-04 22:56 | 17.3 | 17.4841 | 12.5159 | 1341.94 | 1141,384362 |  | 219 | 202 | 101 | 117 | 137 | 147 | 5.53 | 5.63 | 3.48 | 3.46 | 2.7 | 3.61
4 | 28.2 | 2021-02-04 22:56 | 18 | 17.7083 | 12.2917 | 1342.55 | 1146,1692 |  | 219 | 202 | 101 | 117 | 137 | 147 | 5.53 | 5.63 | 3.48 | 3.46 | 2.7 | 3.61
4 | 28.2 | 2021-02-04 22:56 | 18.7 | 17.4687 | 12.5313 | 1341.4 | 1143,836294 |  | 219 | 202 | 101 | 117 | 137 | 147 | 5.53 | 5.63 | 3.48 | 3.46 | 2.7 | 3.61
4 | 28.2 | 2021-02-04 22:56 | 19.4 | 17.868 | 12.132 | 1351.54 | 1140,634499 |  | 219 | 202 | 101 | 117 | 137 | 147 | 5.53 | 5.63 | 3.48 | 3.46 | 2.7 | 3.61
4 | 28.2 | 2021-02-04 22:56 | 20.1 | 17.7453 | 12.2547 | 1342.16 | 1136,920894 |  | 219 | 202 | 101 | 117 | 137 | 147 | 5.53 | 5.63 | 3.48 | 3.46 | 2.7 | 3.61
4 | 28.2 | 2021-02-04 22:56 | 20.8 | 18.1221 | 11.8779 | 1342.58 | 1133,933346 |  | 219 | 202 | 101 | 117 | 137 | 147 | 5.53 | 5.63 | 3.48 | 3.46 | 2.7 | 3.61
4 | 28.2 | 2021-02-04 22:56 | 21.5 | 17.7146 | 12.2854 | 1336.27 | 1132,683574 |  | 219 | 202 | 101 | 117 | 137 | 147 | 5.53 | 5.63 | 3.48 | 3.46 | 2.7 | 3.61
4 | 28.2 | 2021-02-04 22:56 | 22.2 | 17.9349 | 12.0651 | 1335.24 | 1133,433437 |  | 219 | 202 | 101 | 117 | 137 | 147 | 5.53 | 5.63 | 3.48 | 3.46 | 2.7 | 3.61
4 | 28.2 | 2021-02-04 22:56 | 22.9 | 17.7823 | 12.2177 | 1336.67 | 1133,81432 |  | 219 | 202 | 101 | 117 | 137 | 147 | 5.53 | 5.63 | 3.48 | 3.46 | 2.7 | 3.61
4 | 28.2 | 2021-02-04 22:56 | 23.6 | 17.7233 | 12.2767 | 1338.67 | 1130,933895 |  | 219 | 202 | 101 | 117 | 137 | 147 | 5.53 | 5.63 | 3.48 | 3.46 | 2.7 | 3.61
4 | 28.2 | 2021-02-04 22:56 | 24.3 | 17.8087 | 12.1913 | 1343.01 | 1130,683941 |  | 219 | 202 | 101 | 117 | 137 | 147 | 5.53 | 5.63 | 3.48 | 3.46 | 2.7 | 3.61
4 | 28.2 | 2021-02-04 22:56 | 25 | 17.8441 | 12.1559 | 1339.74 | 1128,42245 |  | 219 | 202 | 101 | 117 | 137 | 147 | 5.53 | 5.63 | 3.48 | 3.46 | 2.7 | 3.61
4 | 28.2 | 2021-02-04 22:56 | 25.7 | 17.8457 | 12.1543 | 1334.65 | 1123,363853 |  | 219 | 202 | 101 | 117 | 137 | 147 | 5.53 | 5.63 | 3.48 | 3.46 | 2.7 | 3.61
4 | 28.2 | 2021-02-04 22:56 | 26.4 | 17.884 | 12.116 | 1350.08 | 936,469511 |  | 219 | 202 | 101 | 117 | 137 | 147 | 5.53 | 5.63 | 3.48 | 3.46 | 2.7 | 3.61
4 | 28.2 | 2021-02-04 22:56 | 27.1 | 17.8211 | 12.1789 | 1342.22 | 772,273393 |  | 219 | 202 | 101 | 117 | 137 | 147 | 5.53 | 5.63 | 3.48 | 3.46 | 2.7 | 3.61
4 | 28.2 | 2021-02-04 22:56 | 27.7 | 19.6725 | 10.3275 | 1186.44 | 679,1833 |  | 219 | 202 | 101 | 117 | 137 | 147 | 5.53 | 5.63 | 3.48 | 3.46 | 2.7 | 3.61
5 | 29.7 | 2021-02-04 23:09 | 0.5 | 17.3029 | 12.6971 | 1450.12 | 867,077458 |  | 218 | 204 | 103 | 116 | 135 | 146 | 4.43 | 5.75 | 3.48 | 3.72 | 3.07 | 3.1
5 | 29.7 | 2021-02-04 23:09 | 1.2 | 17.1966 | 12.8034 | 1360.09 | 1039,902948 |  | 218 | 204 | 103 | 116 | 135 | 146 | 4.43 | 5.75 | 3.48 | 3.72 | 3.07 | 3.1
5 | 29.7 | 2021-02-04 23:09 | 1.9 | 17.2252 | 12.7748 | 1346.96 | 1075,217909 |  | 218 | 204 | 103 | 116 | 135 | 146 | 4.43 | 5.75 | 3.48 | 3.72 | 3.07 | 3.1
5 | 29.7 | 2021-02-04 23:09 | 2.6 | 17.1258 | 12.8742 | 1347.8 | 1099,582494 |  | 218 | 204 | 103 | 116 | 135 | 146 | 4.43 | 5.75 | 3.48 | 3.72 | 3.07 | 3.1
5 | 29.7 | 2021-02-04 23:09 | 3.3 | 17.1546 | 12.8454 | 1348.04 | 1125,51822 |  | 218 | 204 | 103 | 116 | 135 | 146 | 4.43 | 5.75 | 3.48 | 3.72 | 3.07 | 3.1
5 | 29.7 | 2021-02-04 23:09 | 4 | 17.0795 | 12.9205 | 1341.76 | 1135,932979 |  | 218 | 204 | 103 | 116 | 135 | 146 | 4.43 | 5.75 | 3.48 | 3.72 | 3.07 | 3.1
5 | 29.7 | 2021-02-04 23:09 | 4.7 | 17.1128 | 12.8872 | 1342.81 | 1145,919246 |  | 218 | 204 | 103 | 116 | 135 | 146 | 4.43 | 5.75 | 3.48 | 3.72 | 3.07 | 3.1
5 | 29.7 | 2021-02-04 23:09 | 5.4 | 17.2113 | 12.7887 | 1342.08 | 1157,41714 |  | 218 | 204 | 103 | 116 | 135 | 146 | 4.43 | 5.75 | 3.48 | 3.72 | 3.07 | 3.1
5 | 29.7 | 2021-02-04 23:09 | 6.1 | 17.2319 | 12.7681 | 1343 | 1162,190075 |  | 218 | 204 | 103 | 116 | 135 | 146 | 4.43 | 5.75 | 3.48 | 3.72 | 3.07 | 3.1
5 | 29.7 | 2021-02-04 23:09 | 6.8 | 17.2446 | 12.7554 | 1343.1 | 1167,867607 |  | 218 | 204 | 103 | 116 | 135 | 146 | 4.43 | 5.75 | 3.48 | 3.72 | 3.07 | 3.1
5 | 29.7 | 2021-02-04 23:09 | 7.5 | 17.2323 | 12.7677 | 1342.21 | 1165,85607 |  | 218 | 204 | 103 | 116 | 135 | 146 | 4.43 | 5.75 | 3.48 | 3.72 | 3.07 | 3.1
5 | 29.7 | 2021-02-04 23:09 | 8.2 | 17.1364 | 12.8636 | 1343.16 | 1159,333455 |  | 218 | 204 | 103 | 116 | 135 | 146 | 4.43 | 5.75 | 3.48 | 3.72 | 3.07 | 3.1
5 | 29.7 | 2021-02-04 23:09 | 8.9 | 17.1362 | 12.8638 | 1343.21 | 1153,810657 |  | 218 | 204 | 103 | 116 | 135 | 146 | 4.43 | 5.75 | 3.48 | 3.72 | 3.07 | 3.1
5 | 29.7 | 2021-02-04 23:09 | 9.6 | 17.1918 | 12.8082 | 1342.84 | 1148,478301 |  | 218 | 204 | 103 | 116 | 135 | 146 | 4.43 | 5.75 | 3.48 | 3.72 | 3.07 | 3.1
5 | 29.7 | 2021-02-04 23:09 | 10.3 | 17.1132 | 12.8868 | 1343.47 | 1145,312214 |  | 218 | 204 | 103 | 116 | 135 | 146 | 4.43 | 5.75 | 3.48 | 3.72 | 3.07 | 3.1
5 | 29.7 | 2021-02-04 23:09 | 11 | 17.1751 | 12.8249 | 1344.32 | 1143,467314 |  | 218 | 204 | 103 | 116 | 135 | 146 | 4.43 | 5.75 | 3.48 | 3.72 | 3.07 | 3.1
5 | 29.7 | 2021-02-04 23:09 | 11.7 | 17.1797 | 12.8203 | 1343.28 | 1144,086248 |  | 218 | 204 | 103 | 116 | 135 | 146 | 4.43 | 5.75 | 3.48 | 3.72 | 3.07 | 3.1
5 | 29.7 | 2021-02-04 23:09 | 12.4 | 17.2267 | 12.7733 | 1343.63 | 1142,491302 |  | 218 | 204 | 103 | 116 | 135 | 146 | 4.43 | 5.75 | 3.48 | 3.72 | 3.07 | 3.1
5 | 29.7 | 2021-02-04 23:09 | 13.1 | 17.1007 | 12.8993 | 1343.94 | 1106,081304 |  | 218 | 204 | 103 | 116 | 135 | 146 | 4.43 | 5.75 | 3.48 | 3.72 | 3.07 | 3.1
5 | 29.7 | 2021-02-04 23:09 | 13.8 | 17.2102 | 12.7898 | 1343.32 | 1117,329244 |  | 218 | 204 | 103 | 116 | 135 | 146 | 4.43 | 5.75 | 3.48 | 3.72 | 3.07 | 3.1
5 | 29.7 | 2021-02-04 23:09 | 14.5 | 17.1654 | 12.8346 | 1344.13 | 1124,506501 |  | 218 | 204 | 103 | 116 | 135 | 146 | 4.43 | 5.75 | 3.48 | 3.72 | 3.07 | 3.1
5 | 29.7 | 2021-02-04 23:09 | 15.2 | 17.2141 | 12.7859 | 1345.22 | 1125,268266 |  | 218 | 204 | 103 | 116 | 135 | 146 | 4.43 | 5.75 | 3.48 | 3.72 | 3.07 | 3.1
5 | 29.7 | 2021-02-04 23:09 | 15.9 | 17.2165 | 12.7835 | 1344.69 | 1130,433986 |  | 218 | 204 | 103 | 116 | 135 | 146 | 4.43 | 5.75 | 3.48 | 3.72 | 3.07 | 3.1
5 | 29.7 | 2021-02-04 23:09 | 16.6 | 17.1994 | 12.8006 | 1344.96 | 1129,053287 |  | 218 | 204 | 103 | 116 | 135 | 146 | 4.43 | 5.75 | 3.48 | 3.72 | 3.07 | 3.1
5 | 29.7 | 2021-02-04 23:09 | 17.3 | 17.2111 | 12.7889 | 1345.99 | 1117,198315 |  | 218 | 204 | 103 | 116 | 135 | 146 | 4.43 | 5.75 | 3.48 | 3.72 | 3.07 | 3.1
5 | 29.7 | 2021-02-04 23:09 | 18 | 17.1544 | 12.8456 | 1345.08 | 1126,399011 |  | 218 | 204 | 103 | 116 | 135 | 146 | 4.43 | 5.75 | 3.48 | 3.72 | 3.07 | 3.1
5 | 29.7 | 2021-02-04 23:09 | 18.7 | 17.1576 | 12.8424 | 1344.5 | 1127,791613 |  | 218 | 204 | 103 | 116 | 135 | 146 | 4.43 | 5.75 | 3.48 | 3.72 | 3.07 | 3.1
5 | 29.7 | 2021-02-04 23:09 | 19.4 | 17.1526 | 12.8474 | 1345.76 | 1128,291522 |  | 218 | 204 | 103 | 116 | 135 | 146 | 4.43 | 5.75 | 3.48 | 3.72 | 3.07 | 3.1
5 | 29.7 | 2021-02-04 23:09 | 20.1 | 17.4265 | 12.5735 | 1346.3 | 1131,183849 |  | 218 | 204 | 103 | 116 | 135 | 146 | 4.43 | 5.75 | 3.48 | 3.72 | 3.07 | 3.1
5 | 29.7 | 2021-02-04 23:09 | 20.8 | 17.0764 | 12.9236 | 1345.7 | 1135,563999 |  | 218 | 204 | 103 | 116 | 135 | 146 | 4.43 | 5.75 | 3.48 | 3.72 | 3.07 | 3.1
5 | 29.7 | 2021-02-04 23:09 | 21.5 | 17.0249 | 12.9751 | 1343.74 | 1137,420802 |  | 218 | 204 | 103 | 116 | 135 | 146 | 4.43 | 5.75 | 3.48 | 3.72 | 3.07 | 3.1
5 | 29.7 | 2021-02-04 23:09 | 22.2 | 17.1316 | 12.8684 | 1353.19 | 1137,789782 |  | 218 | 204 | 103 | 116 | 135 | 146 | 4.43 | 5.75 | 3.48 | 3.72 | 3.07 | 3.1
5 | 29.7 | 2021-02-04 23:09 | 22.9 | 17.1249 | 12.8751 | 1365.99 | 1139,527559 |  | 218 | 204 | 103 | 116 | 135 | 146 | 4.43 | 5.75 | 3.48 | 3.72 | 3.07 | 3.1
5 | 29.7 | 2021-02-04 23:09 | 23.6 | 17.1093 | 12.8907 | 1346.53 | 1136,682842 |  | 218 | 204 | 103 | 116 | 135 | 146 | 4.43 | 5.75 | 3.48 | 3.72 | 3.07 | 3.1
5 | 29.7 | 2021-02-04 23:09 | 24.3 | 17.0433 | 12.9567 | 1350.55 | 1135,563999 |  | 218 | 204 | 103 | 116 | 135 | 146 | 4.43 | 5.75 | 3.48 | 3.72 | 3.07 | 3.1
5 | 29.7 | 2021-02-04 23:09 | 25 | 17.3263 | 12.6737 | 1347.97 | 1136,052005 |  | 218 | 204 | 103 | 116 | 135 | 146 | 4.43 | 5.75 | 3.48 | 3.72 | 3.07 | 3.1
5 | 29.7 | 2021-02-04 23:09 | 25.7 | 17.0476 | 12.9524 | 1345.22 | 1135,563999 |  | 218 | 204 | 103 | 116 | 135 | 146 | 4.43 | 5.75 | 3.48 | 3.72 | 3.07 | 3.1
5 | 29.7 | 2021-02-04 23:09 | 26.4 | 17.1422 | 12.8578 | 1358.64 | 1140,146493 |  | 218 | 204 | 103 | 116 | 135 | 146 | 4.43 | 5.75 | 3.48 | 3.72 | 3.07 | 3.1
5 | 29.7 | 2021-02-04 23:09 | 27.1 | 17.05 | 12.95 | 1357.26 | 953,823476 |  | 218 | 204 | 103 | 116 | 135 | 146 | 4.43 | 5.75 | 3.48 | 3.72 | 3.07 | 3.1
5 | 29.7 | 2021-02-04 23:09 | 27.8 | 17.0312 | 12.9688 | 1346.83 | 821,193005 |  | 218 | 204 | 103 | 116 | 135 | 146 | 4.43 | 5.75 | 3.48 | 3.72 | 3.07 | 3.1
5 | 29.7 | 2021-02-04 23:09 | 28.5 | 16.9916 | 13.0084 | 1377.37 | 690,585973 |  | 218 | 204 | 103 | 116 | 135 | 146 | 4.43 | 5.75 | 3.48 | 3.72 | 3.07 | 3.1
5 | 29.7 | 2021-02-04 23:09 | 29.2 | 17.0909 | 12.9091 | 1370.6 | 615,444973 |  | 218 | 204 | 103 | 116 | 135 | 146 | 4.43 | 5.75 | 3.48 | 3.72 | 3.07 | 3.1
6 | 29.9 | 2021-02-04 23:25 | 0.5 | 17.0649 | 12.9351 | 1362.79 | 911,783556 |  | 224 | 206 | 104 | 119 | 138 | 148 | 4.77 | 5.24 | 3.7 | 4.02 | 2.68 | 2.9
6 | 29.9 | 2021-02-04 23:25 | 1.2 | 17.0037 | 12.9963 | 1349.38 | 1039,736312 |  | 224 | 206 | 104 | 119 | 138 | 148 | 4.77 | 5.24 | 3.7 | 4.02 | 2.68 | 2.9
6 | 29.9 | 2021-02-04 23:25 | 1.9 | 16.9825 | 13.0175 | 1347.43 | 1093,678813 |  | 224 | 206 | 104 | 119 | 138 | 148 | 4.77 | 5.24 | 3.7 | 4.02 | 2.68 | 2.9
6 | 29.9 | 2021-02-04 23:25 | 2.6 | 16.9312 | 13.0688 | 1342.86 | 1115,770005 |  | 224 | 206 | 104 | 119 | 138 | 148 | 4.77 | 5.24 | 3.7 | 4.02 | 2.68 | 2.9
6 | 29.9 | 2021-02-04 23:25 | 3.3 | 17.0096 | 12.9904 | 1344.44 | 1136,801868 |  | 224 | 206 | 104 | 119 | 138 | 148 | 4.77 | 5.24 | 3.7 | 4.02 | 2.68 | 2.9
6 | 29.9 | 2021-02-04 23:25 | 4 | 16.9555 | 13.0445 | 1343.91 | 1142,360374 |  | 224 | 206 | 104 | 119 | 138 | 148 | 4.77 | 5.24 | 3.7 | 4.02 | 2.68 | 2.9
6 | 29.9 | 2021-02-04 23:25 | 4.6 | 17.0518 | 12.9482 | 1342.89 | 1149,454312 |  | 224 | 206 | 104 | 119 | 138 | 148 | 4.77 | 5.24 | 3.7 | 4.02 | 2.68 | 2.9
6 | 29.9 | 2021-02-04 23:25 | 5.4 | 17.0152 | 12.9848 | 1344.02 | 1152,489471 |  | 224 | 206 | 104 | 119 | 138 | 148 | 4.77 | 5.24 | 3.7 | 4.02 | 2.68 | 2.9
6 | 29.9 | 2021-02-04 23:25 | 6.1 | 16.9981 | 13.0019 | 1343.76 | 1155,25087 |  | 224 | 206 | 104 | 119 | 138 | 148 | 4.77 | 5.24 | 3.7 | 4.02 | 2.68 | 2.9
6 | 29.9 | 2021-02-04 23:25 | 6.8 | 17.0693 | 12.9307 | 1343.1 | 1155,61985 |  | 224 | 206 | 104 | 119 | 138 | 148 | 4.77 | 5.24 | 3.7 | 4.02 | 2.68 | 2.9
6 | 29.9 | 2021-02-04 23:25 | 7.5 | 17.0548 | 12.9452 | 1343.75 | 1153,810657 |  | 224 | 206 | 104 | 119 | 138 | 148 | 4.77 | 5.24 | 3.7 | 4.02 | 2.68 | 2.9
6 | 29.9 | 2021-02-04 23:25 | 8.2 | 17.0284 | 12.9716 | 1343.96 | 1153,0846 |  | 224 | 206 | 104 | 119 | 138 | 148 | 4.77 | 5.24 | 3.7 | 4.02 | 2.68 | 2.9
6 | 29.9 | 2021-02-04 23:25 | 8.9 | 17.0276 | 12.9724 | 1343.08 | 1152,727522 |  | 224 | 206 | 104 | 119 | 138 | 148 | 4.77 | 5.24 | 3.7 | 4.02 | 2.68 | 2.9
6 | 29.9 | 2021-02-04 23:25 | 9.6 | 17.0488 | 12.9512 | 1343.11 | 1149,573338 |  | 224 | 206 | 104 | 119 | 138 | 148 | 4.77 | 5.24 | 3.7 | 4.02 | 2.68 | 2.9
6 | 29.9 | 2021-02-04 23:25 | 10.3 | 17.009 | 12.991 | 1343.3 | 1148,966307 |  | 224 | 206 | 104 | 119 | 138 | 148 | 4.77 | 5.24 | 3.7 | 4.02 | 2.68 | 2.9
6 | 29.9 | 2021-02-04 23:25 | 11 | 17.0209 | 12.9791 | 1342.63 | 1146,1692 |  | 224 | 206 | 104 | 119 | 138 | 148 | 4.77 | 5.24 | 3.7 | 4.02 | 2.68 | 2.9
6 | 29.9 | 2021-02-04 23:25 | 11.7 | 17.0269 | 12.9731 | 1342.02 | 1146,895257 |  | 224 | 206 | 104 | 119 | 138 | 148 | 4.77 | 5.24 | 3.7 | 4.02 | 2.68 | 2.9
6 | 29.9 | 2021-02-04 23:25 | 12.4 | 16.9851 | 13.0149 | 1342.66 | 1146,657206 |  | 224 | 206 | 104 | 119 | 138 | 148 | 4.77 | 5.24 | 3.7 | 4.02 | 2.68 | 2.9
6 | 29.9 | 2021-02-04 23:25 | 13.1 | 17.2111 | 12.7889 | 1342.64 | 1147,990295 |  | 224 | 206 | 104 | 119 | 138 | 148 | 4.77 | 5.24 | 3.7 | 4.02 | 2.68 | 2.9
6 | 29.9 | 2021-02-04 23:25 | 13.8 | 17.0542 | 12.9458 | 1344.38 | 1143,348288 |  | 224 | 206 | 104 | 119 | 138 | 148 | 4.77 | 5.24 | 3.7 | 4.02 | 2.68 | 2.9
6 | 29.9 | 2021-02-04 23:25 | 14.5 | 17.1675 | 12.8325 | 1352.47 | 1147,633217 |  | 224 | 206 | 104 | 119 | 138 | 148 | 4.77 | 5.24 | 3.7 | 4.02 | 2.68 | 2.9
6 | 29.9 | 2021-02-04 23:25 | 15.2 | 17.2125 | 12.7875 | 1340.24 | 1147,145211 |  | 224 | 206 | 104 | 119 | 138 | 148 | 4.77 | 5.24 | 3.7 | 4.02 | 2.68 | 2.9
6 | 29.9 | 2021-02-04 23:25 | 15.9 | 17.0811 | 12.9189 | 1342.37 | 1137,420802 |  | 224 | 206 | 104 | 119 | 138 | 148 | 4.77 | 5.24 | 3.7 | 4.02 | 2.68 | 2.9
6 | 29.9 | 2021-02-04 23:25 | 16.6 | 17.0926 | 12.9074 | 1342.64 | 1133,064457 |  | 224 | 206 | 104 | 119 | 138 | 148 | 4.77 | 5.24 | 3.7 | 4.02 | 2.68 | 2.9
6 | 29.9 | 2021-02-04 23:25 | 17.3 | 17.1136 | 12.8864 | 1340.95 | 1126,779894 |  | 224 | 206 | 104 | 119 | 138 | 148 | 4.77 | 5.24 | 3.7 | 4.02 | 2.68 | 2.9
6 | 29.9 | 2021-02-04 23:25 | 18 | 17.0889 | 12.9111 | 1339.26 | 1128,541476 |  | 224 | 206 | 104 | 119 | 138 | 148 | 4.77 | 5.24 | 3.7 | 4.02 | 2.68 | 2.9
6 | 29.9 | 2021-02-04 23:25 | 18.7 | 16.9963 | 13.0037 | 1341.18 | 1134,814137 |  | 224 | 206 | 104 | 119 | 138 | 148 | 4.77 | 5.24 | 3.7 | 4.02 | 2.68 | 2.9
6 | 29.9 | 2021-02-04 23:25 | 19.4 | 17.114 | 12.886 | 1341.01 | 1134,1833 |  | 224 | 206 | 104 | 119 | 138 | 148 | 4.77 | 5.24 | 3.7 | 4.02 | 2.68 | 2.9
6 | 29.9 | 2021-02-04 23:25 | 20.1 | 17.0191 | 12.9809 | 1340.25 | 1128,42245 |  | 224 | 206 | 104 | 119 | 138 | 148 | 4.77 | 5.24 | 3.7 | 4.02 | 2.68 | 2.9
6 | 29.9 | 2021-02-04 23:25 | 20.8 | 17.1315 | 12.8685 | 1338.57 | 1121,959348 |  | 224 | 206 | 104 | 119 | 138 | 148 | 4.77 | 5.24 | 3.7 | 4.02 | 2.68 | 2.9
6 | 29.9 | 2021-02-04 23:25 | 21.5 | 17.0792 | 12.9208 | 1338.86 | 1119,305072 |  | 224 | 206 | 104 | 119 | 138 | 148 | 4.77 | 5.24 | 3.7 | 4.02 | 2.68 | 2.9
6 | 29.9 | 2021-02-04 23:25 | 22.2 | 17.3585 | 12.6415 | 1324.74 | 1111,973082 |  | 224 | 206 | 104 | 119 | 138 | 148 | 4.77 | 5.24 | 3.7 | 4.02 | 2.68 | 2.9
6 | 29.9 | 2021-02-04 23:25 | 22.9 | 16.9946 | 13.0054 | 1339.54 | 1113,080022 |  | 224 | 206 | 104 | 119 | 138 | 148 | 4.77 | 5.24 | 3.7 | 4.02 | 2.68 | 2.9
6 | 29.9 | 2021-02-04 23:25 | 23.6 | 17.4217 | 12.5783 | 1339.35 | 1118,448086 |  | 224 | 206 | 104 | 119 | 138 | 148 | 4.77 | 5.24 | 3.7 | 4.02 | 2.68 | 2.9
6 | 29.9 | 2021-02-04 23:25 | 24.3 | 17.1095 | 12.8905 | 1313.75 | 1128,922359 |  | 224 | 206 | 104 | 119 | 138 | 148 | 4.77 | 5.24 | 3.7 | 4.02 | 2.68 | 2.9
6 | 29.9 | 2021-02-04 23:25 | 25 | 17.0156 | 12.9844 | 1300.34 | 1134,064274 |  | 224 | 206 | 104 | 119 | 138 | 148 | 4.77 | 5.24 | 3.7 | 4.02 | 2.68 | 2.9
6 | 29.9 | 2021-02-04 23:25 | 25.7 | 17.2751 | 12.7249 | 1332.94 | 1136,801868 |  | 224 | 206 | 104 | 119 | 138 | 148 | 4.77 | 5.24 | 3.7 | 4.02 | 2.68 | 2.9
6 | 29.9 | 2021-02-04 23:25 | 26.4 | 17.1206 | 12.8794 | 1338.66 | 1125,387292 |  | 224 | 206 | 104 | 119 | 138 | 148 | 4.77 | 5.24 | 3.7 | 4.02 | 2.68 | 2.9
6 | 29.9 | 2021-02-04 23:25 | 27.1 | 17.9291 | 12.0709 | 1324.29 | 936,219557 |  | 224 | 206 | 104 | 119 | 138 | 148 | 4.77 | 5.24 | 3.7 | 4.02 | 2.68 | 2.9
6 | 29.9 | 2021-02-04 23:25 | 27.8 | 17.5578 | 12.4422 | 1339.34 | 772,273393 |  | 224 | 206 | 104 | 119 | 138 | 148 | 4.77 | 5.24 | 3.7 | 4.02 | 2.68 | 2.9
6 | 29.9 | 2021-02-04 23:25 | 28.5 | 17.1029 | 12.8971 | 1349.49 | 679,909357 |  | 224 | 206 | 104 | 119 | 138 | 148 | 4.77 | 5.24 | 3.7 | 4.02 | 2.68 | 2.9
6 | 29.9 | 2021-02-04 23:25 | 29.2 | 17.2061 | 12.7939 | 1343.83 | 604,542208 |  | 224 | 206 | 104 | 119 | 138 | 148 | 4.77 | 5.24 | 3.7 | 4.02 | 2.68 | 2.9
7 | 29.7 | 2021-02-04 23:39 | 0.5 | 17.0864 | 7.9136 | 1444.98 | 687 |  | 220 | 203 | 105 | 119 | 138 | 146 | 4.96 | 5.26 | 3.89 | 4.17 | 3.2 | 2.25
7 | 29.7 | 2021-02-04 23:39 | 1.2 | 17.1096 | 7.8904 | 1356.44 | 982 |  | 220 | 203 | 105 | 119 | 138 | 146 | 4.96 | 5.26 | 3.89 | 4.17 | 3.2 | 2.25
7 | 29.7 | 2021-02-04 23:39 | 1.9 | 17.1729 | 7.8271 | 1348.54 | 1047 |  | 220 | 203 | 105 | 119 | 138 | 146 | 4.96 | 5.26 | 3.89 | 4.17 | 3.2 | 2.25
7 | 29.7 | 2021-02-04 23:39 | 2.6 | 17.0082 | 7.9918 | 1350.45 | 1063 |  | 220 | 203 | 105 | 119 | 138 | 146 | 4.96 | 5.26 | 3.89 | 4.17 | 3.2 | 2.25
7 | 29.7 | 2021-02-04 23:39 | 3.3 | 17.0575 | 7.9425 | 1345.23 | 1095 |  | 220 | 203 | 105 | 119 | 138 | 146 | 4.96 | 5.26 | 3.89 | 4.17 | 3.2 | 2.25
7 | 29.7 | 2021-02-04 23:39 | 4 | 17.0187 | 7.9813 | 1343.85 | 1109 |  | 220 | 203 | 105 | 119 | 138 | 146 | 4.96 | 5.26 | 3.89 | 4.17 | 3.2 | 2.25
7 | 29.7 | 2021-02-04 23:39 | 4.7 | 17.1019 | 7.8981 | 1345.02 | 1115 |  | 220 | 203 | 105 | 119 | 138 | 146 | 4.96 | 5.26 | 3.89 | 4.17 | 3.2 | 2.25
7 | 29.7 | 2021-02-04 23:39 | 5.4 | 17.109 | 7.891 | 1344.99 | 1120 |  | 220 | 203 | 105 | 119 | 138 | 146 | 4.96 | 5.26 | 3.89 | 4.17 | 3.2 | 2.25
7 | 29.7 | 2021-02-04 23:39 | 6.1 | 17.1941 | 7.8059 | 1344.95 | 1127 |  | 220 | 203 | 105 | 119 | 138 | 146 | 4.96 | 5.26 | 3.89 | 4.17 | 3.2 | 2.25
7 | 29.7 | 2021-02-04 23:39 | 6.8 | 17.1663 | 7.8337 | 1346.58 | 1133 |  | 220 | 203 | 105 | 119 | 138 | 146 | 4.96 | 5.26 | 3.89 | 4.17 | 3.2 | 2.25
7 | 29.7 | 2021-02-04 23:39 | 7.5 | 17.1035 | 7.8965 | 1342.78 | 1138 |  | 220 | 203 | 105 | 119 | 138 | 146 | 4.96 | 5.26 | 3.89 | 4.17 | 3.2 | 2.25
7 | 29.7 | 2021-02-04 23:39 | 8.2 | 17.0948 | 7.9052 | 1342.13 | 1144 |  | 220 | 203 | 105 | 119 | 138 | 146 | 4.96 | 5.26 | 3.89 | 4.17 | 3.2 | 2.25
7 | 29.7 | 2021-02-04 23:39 | 8.9 | 17.0581 | 7.9419 | 1344.44 | 1152 |  | 220 | 203 | 105 | 119 | 138 | 146 | 4.96 | 5.26 | 3.89 | 4.17 | 3.2 | 2.25
7 | 29.7 | 2021-02-04 23:39 | 9.6 | 17.0835 | 7.9165 | 1341.59 | 1157 |  | 220 | 203 | 105 | 119 | 138 | 146 | 4.96 | 5.26 | 3.89 | 4.17 | 3.2 | 2.25
7 | 29.7 | 2021-02-04 23:39 | 10.3 | 17.0473 | 7.9527 | 1343.32 | 1158 |  | 220 | 203 | 105 | 119 | 138 | 146 | 4.96 | 5.26 | 3.89 | 4.17 | 3.2 | 2.25
7 | 29.7 | 2021-02-04 23:39 | 11 | 16.9963 | 8.0037 | 1343.18 | 1159 |  | 220 | 203 | 105 | 119 | 138 | 146 | 4.96 | 5.26 | 3.89 | 4.17 | 3.2 | 2.25
7 | 29.7 | 2021-02-04 23:39 | 11.7 | 17.0741 | 7.9259 | 1342.12 | 1155 |  | 220 | 203 | 105 | 119 | 138 | 146 | 4.96 | 5.26 | 3.89 | 4.17 | 3.2 | 2.25
7 | 29.7 | 2021-02-04 23:39 | 12.4 | 16.9703 | 8.0297 | 1341.95 | 1146 |  | 220 | 203 | 105 | 119 | 138 | 146 | 4.96 | 5.26 | 3.89 | 4.17 | 3.2 | 2.25
7 | 29.7 | 2021-02-04 23:39 | 13.1 | 17.077 | 7.923 | 1342.32 | 1135 |  | 220 | 203 | 105 | 119 | 138 | 146 | 4.96 | 5.26 | 3.89 | 4.17 | 3.2 | 2.25
7 | 29.7 | 2021-02-04 23:39 | 13.8 | 17.1067 | 7.8933 | 1343.84 | 1093 |  | 220 | 203 | 105 | 119 | 138 | 146 | 4.96 | 5.26 | 3.89 | 4.17 | 3.2 | 2.25
7 | 29.7 | 2021-02-04 23:39 | 14.5 | 17.0003 | 7.9997 | 1344.43 | 1092 |  | 220 | 203 | 105 | 119 | 138 | 146 | 4.96 | 5.26 | 3.89 | 4.17 | 3.2 | 2.25
7 | 29.7 | 2021-02-04 23:39 | 15.2 | 17.1088 | 7.8912 | 1342.7 | 1092 |  | 220 | 203 | 105 | 119 | 138 | 146 | 4.96 | 5.26 | 3.89 | 4.17 | 3.2 | 2.25
7 | 29.7 | 2021-02-04 23:39 | 15.9 | 17.3612 | 7.6388 | 1347.58 | 1095 |  | 220 | 203 | 105 | 119 | 138 | 146 | 4.96 | 5.26 | 3.89 | 4.17 | 3.2 | 2.25
7 | 29.7 | 2021-02-04 23:39 | 16.6 | 17.0413 | 7.9587 | 1347.78 | 1097 |  | 220 | 203 | 105 | 119 | 138 | 146 | 4.96 | 5.26 | 3.89 | 4.17 | 3.2 | 2.25
7 | 29.7 | 2021-02-04 23:39 | 17.3 | 17.1306 | 7.8694 | 1346.49 | 1092 |  | 220 | 203 | 105 | 119 | 138 | 146 | 4.96 | 5.26 | 3.89 | 4.17 | 3.2 | 2.25
7 | 29.7 | 2021-02-04 23:39 | 18 | 17.2157 | 7.7843 | 1348.17 | 1084 |  | 220 | 203 | 105 | 119 | 138 | 146 | 4.96 | 5.26 | 3.89 | 4.17 | 3.2 | 2.25
7 | 29.7 | 2021-02-04 23:39 | 18.7 | 17.0691 | 7.9309 | 1346.08 | 1125 |  | 220 | 203 | 105 | 119 | 138 | 146 | 4.96 | 5.26 | 3.89 | 4.17 | 3.2 | 2.25
7 | 29.7 | 2021-02-04 23:39 | 19.4 | 17.0646 | 7.9354 | 1335.73 | 1131 |  | 220 | 203 | 105 | 119 | 138 | 146 | 4.96 | 5.26 | 3.89 | 4.17 | 3.2 | 2.25
7 | 29.7 | 2021-02-04 23:39 | 20.1 | 17.0804 | 7.9196 | 1348.04 | 1115 |  | 220 | 203 | 105 | 119 | 138 | 146 | 4.96 | 5.26 | 3.89 | 4.17 | 3.2 | 2.25
7 | 29.7 | 2021-02-04 23:39 | 20.8 | 17.1356 | 7.8644 | 1350.04 | 1096 |  | 220 | 203 | 105 | 119 | 138 | 146 | 4.96 | 5.26 | 3.89 | 4.17 | 3.2 | 2.25
7 | 29.7 | 2021-02-04 23:39 | 21.5 | 17.0181 | 7.9819 | 1348.02 | 1105 |  | 220 | 203 | 105 | 119 | 138 | 146 | 4.96 | 5.26 | 3.89 | 4.17 | 3.2 | 2.25
7 | 29.7 | 2021-02-04 23:39 | 22.2 | 17.1513 | 7.8487 | 1342.15 | 1108 |  | 220 | 203 | 105 | 119 | 138 | 146 | 4.96 | 5.26 | 3.89 | 4.17 | 3.2 | 2.25
7 | 29.7 | 2021-02-04 23:39 | 22.9 | 17.1251 | 7.8749 | 1346.47 | 1100 |  | 220 | 203 | 105 | 119 | 138 | 146 | 4.96 | 5.26 | 3.89 | 4.17 | 3.2 | 2.25
7 | 29.7 | 2021-02-04 23:39 | 23.6 | 16.9803 | 8.0197 | 1346.88 | 1092 |  | 220 | 203 | 105 | 119 | 138 | 146 | 4.96 | 5.26 | 3.89 | 4.17 | 3.2 | 2.25
7 | 29.7 | 2021-02-04 23:39 | 24.3 | 16.9559 | 8.0441 | 1347.14 | 1111 |  | 220 | 203 | 105 | 119 | 138 | 146 | 4.96 | 5.26 | 3.89 | 4.17 | 3.2 | 2.25
7 | 29.7 | 2021-02-04 23:39 | 25 | 16.9785 | 8.0215 | 1352.29 | 1119 |  | 220 | 203 | 105 | 119 | 138 | 146 | 4.96 | 5.26 | 3.89 | 4.17 | 3.2 | 2.25
7 | 29.7 | 2021-02-04 23:39 | 25.7 | 17.6862 | 7.3138 | 1351.8 | 1127 |  | 220 | 203 | 105 | 119 | 138 | 146 | 4.96 | 5.26 | 3.89 | 4.17 | 3.2 | 2.25
7 | 29.7 | 2021-02-04 23:39 | 26.4 | 17.0415 | 7.9585 | 1429.92 | 1131 |  | 220 | 203 | 105 | 119 | 138 | 146 | 4.96 | 5.26 | 3.89 | 4.17 | 3.2 | 2.25
7 | 29.7 | 2021-02-04 23:39 | 27.1 | 17.2388 | 7.7612 | 1362.91 | 1056 |  | 220 | 203 | 105 | 119 | 138 | 146 | 4.96 | 5.26 | 3.89 | 4.17 | 3.2 | 2.25
7 | 29.7 | 2021-02-04 23:39 | 27.8 | 17.2023 | 7.7977 | 1278.21 | 1010 |  | 220 | 203 | 105 | 119 | 138 | 146 | 4.96 | 5.26 | 3.89 | 4.17 | 3.2 | 2.25
7 | 29.7 | 2021-02-04 23:39 | 28.5 | 17.7989 | 7.2011 | 1288.84 | 859 |  | 220 | 203 | 105 | 119 | 138 | 146 | 4.96 | 5.26 | 3.89 | 4.17 | 3.2 | 2.25

## 2300_1
Номер рулона | Длина листа | Начало прокатки | Отступ | Толщина в центре | Разнотолщинность в центре | Ширина | Температура после печи | Утяжка | Скорость 3 клеть, об/мин | Скорость 4 клеть, об/мин | Скорость 5 клеть, об/мин | Скорость 6 клеть, об/мин | Скорость 7 клеть, об/мин | Скорость 8 клеть, об/мин | Ток якоря 3 клеть, кА | Ток якоря 4 клеть, кА | Ток якоря 5 клеть, кА | Ток якоря 6 клеть, кА | Ток якоря 7 клеть, кА | Ток якоря 8 клеть, кА
4 | 29.6 | 2021-02-04 20:38 | 5.4 | 17.893 | 7.107 | 1348.58 | 1157 | 1294 | 255 | 222 | 101 | 111 | 142 | 154 | 4.88 | 4.57 | 4.74 | 8.3 | 0.2 | 0.33
4 | 29.6 | 2021-02-04 20:38 | 6.1 | 17.9029 | 7.0971 | 1348.77 | 1169 | 1295 | 255 | 222 | 101 | 111 | 142 | 154 | 4.88 | 4.57 | 4.74 | 8.3 | 0.2 | 0.33
4 | 29.6 | 2021-02-04 20:38 | 6.8 | 17.9354 | 7.0646 | 1350.09 | 1172 | 1294 | 255 | 222 | 101 | 111 | 142 | 154 | 4.88 | 4.57 | 4.74 | 8.3 | 0.2 | 0.33
4 | 29.6 | 2021-02-04 20:38 | 11.7 | 17.9138 | 7.0862 | 1349.34 | 1152 | 1290 | 255 | 222 | 101 | 111 | 142 | 154 | 4.88 | 4.57 | 4.74 | 8.3 | 0.2 | 0.33
4 | 29.6 | 2021-02-04 20:38 | 12.4 | 17.9658 | 7.0342 | 1348.17 | 1147 | 1290 | 255 | 222 | 101 | 111 | 142 | 154 | 4.88 | 4.57 | 4.74 | 8.3 | 0.2 | 0.33
4 | 29.6 | 2021-02-04 20:38 | 13.1 | 17.8955 | 7.1045 | 1348.6 | 1147 | 1287 | 255 | 222 | 101 | 111 | 142 | 154 | 4.88 | 4.57 | 4.74 | 8.3 | 0.2 | 0.33
4 | 29.6 | 2021-02-04 20:38 | 18.7 | 18.0915 | 6.9085 | 1348.92 | 1132 | 1300 | 255 | 222 | 101 | 111 | 142 | 154 | 4.88 | 4.57 | 4.74 | 8.3 | 0.2 | 0.33
4 | 29.6 | 2021-02-04 20:38 | 19.4 | 17.9888 | 7.0112 | 1348.21 | 1133 | 1300 | 255 | 222 | 101 | 111 | 142 | 154 | 4.88 | 4.57 | 4.74 | 8.3 | 0.2 | 0.33
4 | 29.6 | 2021-02-04 20:38 | 20.1 | 18.0975 | 6.9025 | 1348.82 | 1133 | 1300 | 255 | 222 | 101 | 111 | 142 | 154 | 4.88 | 4.57 | 4.74 | 8.3 | 0.2 | 0.33
4 | 29.6 | 2021-02-04 20:38 | 24.3 | 17.9716 | 7.0284 | 1372.69 | 1140 | 1285 | 255 | 222 | 101 | 111 | 142 | 154 | 4.88 | 4.57 | 4.74 | 8.3 | 0.2 | 0.33
4 | 29.6 | 2021-02-04 20:38 | 25 | 18.0421 | 6.9579 | 1378.82 | 1138 | 1285 | 255 | 222 | 101 | 111 | 142 | 154 | 4.88 | 4.57 | 4.74 | 8.3 | 0.2 | 0.33
4 | 29.6 | 2021-02-04 20:38 | 25.7 | 18.0851 | 6.9149 | 1348.65 | 1099 | 1284 | 255 | 222 | 101 | 111 | 142 | 154 | 4.88 | 4.57 | 4.74 | 8.3 | 0.2 | 0.33
5 | 29.5 | 2021-02-04 20:48 | 4 | 17.5856 | 7.4144 | 1345.07 | 1160 | 1330 | 257 | 225 | 103 | 116 | 140 | 148 | 5.07 | 4.77 | 3.7 | 4.22 | 3.98 | 3.92
5 | 29.5 | 2021-02-04 20:48 | 6.1 | 17.5838 | 7.4162 | 1343.56 | 1179 | 1320 | 257 | 225 | 103 | 116 | 140 | 148 | 5.07 | 4.77 | 3.7 | 4.22 | 3.98 | 3.92
5 | 29.5 | 2021-02-04 20:48 | 12.4 | 17.6058 | 7.3942 | 1344.41 | 1165 | 1290 | 257 | 225 | 103 | 116 | 140 | 148 | 5.07 | 4.77 | 3.7 | 4.22 | 3.98 | 3.92
5 | 29.5 | 2021-02-04 20:48 | 18 | 17.7948 | 7.2052 | 1343.87 | 1154 | 1275 | 257 | 225 | 103 | 116 | 140 | 148 | 5.07 | 4.77 | 3.7 | 4.22 | 3.98 | 3.92
5 | 29.5 | 2021-02-04 20:48 | 22.9 | 17.9528 | 7.0472 | 1344.15 | 1162 | 1285 | 257 | 225 | 103 | 116 | 140 | 148 | 5.07 | 4.77 | 3.7 | 4.22 | 3.98 | 3.92
5 | 29.5 | 2021-02-04 20:48 | 26.4 | 17.596 | 7.404 | 1346.42 | 1009 | 1280 | 257 | 225 | 103 | 116 | 140 | 148 | 5.07 | 4.77 | 3.7 | 4.22 | 3.98 | 3.92
6 | 29 | 2021-02-04 21:01 | 5.4 | 17.5541 | 7.4459 | 1346.45 | 1166 | 1310 | 260 | 225 | 101 | 115 | 140 | 147 | 4.2 | 4.27 | 3.03 | 4.09 | 4.55 | 3.31
6 | 29 | 2021-02-04 21:01 | 11.7 | 17.6219 | 7.3781 | 1345.65 | 1147 | 1295 | 260 | 225 | 101 | 115 | 140 | 147 | 4.2 | 4.27 | 3.03 | 4.09 | 4.55 | 3.31
6 | 29 | 2021-02-04 21:01 | 12.4 | 17.6405 | 7.3595 | 1345.85 | 1148 | 1295 | 260 | 225 | 101 | 115 | 140 | 147 | 4.2 | 4.27 | 3.03 | 4.09 | 4.55 | 3.31
6 | 29 | 2021-02-04 21:01 | 18 | 17.5726 | 7.4274 | 1344.84 | 1144 | 1300 | 260 | 225 | 101 | 115 | 140 | 147 | 4.2 | 4.27 | 3.03 | 4.09 | 4.55 | 3.31
6 | 29 | 2021-02-04 21:01 | 18.7 | 17.5372 | 7.4628 | 1343.8 | 1145 | 1295 | 260 | 225 | 101 | 115 | 140 | 147 | 4.2 | 4.27 | 3.03 | 4.09 | 4.55 | 3.31
6 | 29 | 2021-02-04 21:01 | 22.9 | 17.6214 | 7.3786 | 1349.04 | 1146 | 1275 | 260 | 225 | 101 | 115 | 140 | 147 | 4.2 | 4.27 | 3.03 | 4.09 | 4.55 | 3.31
6 | 29 | 2021-02-04 21:01 | 25 | 17.5735 | 7.4265 | 1349.55 | 1152 | 1285 | 260 | 225 | 101 | 115 | 140 | 147 | 4.2 | 4.27 | 3.03 | 4.09 | 4.55 | 3.31
7 | 29.7 | 2021-02-04 21:11 | 6.1 | 17.5247 | 7.4753 | 1348.49 | 1175 | 1295 | 262 | 220 | 103 | 115 | 137 | 147 | 5.41 | 3.82 | 3.35 | 4.54 | 3.53 | 3.16
7 | 29.7 | 2021-02-04 21:11 | 6.8 | 17.5332 | 7.4668 | 1348.37 | 1180 | 1290 | 262 | 220 | 103 | 115 | 137 | 147 | 5.41 | 3.82 | 3.35 | 4.54 | 3.53 | 3.16
7 | 29.7 | 2021-02-04 21:11 | 13.1 | 17.5474 | 7.4526 | 1350.28 | 1164 | 1285 | 262 | 220 | 103 | 115 | 137 | 147 | 5.41 | 3.82 | 3.35 | 4.54 | 3.53 | 3.16
7 | 29.7 | 2021-02-04 21:11 | 13.8 | 17.4714 | 7.5286 | 1349.15 | 1162 | 1285 | 262 | 220 | 103 | 115 | 137 | 147 | 5.41 | 3.82 | 3.35 | 4.54 | 3.53 | 3.16
7 | 29.7 | 2021-02-04 21:11 | 21.5 | 17.5979 | 7.4021 | 1349.48 | 1157 | 1280 | 262 | 220 | 103 | 115 | 137 | 147 | 5.41 | 3.82 | 3.35 | 4.54 | 3.53 | 3.16
7 | 29.7 | 2021-02-04 21:11 | 22.2 | 17.4702 | 7.5298 | 1347.45 | 1157 | 1280 | 262 | 220 | 103 | 115 | 137 | 147 | 5.41 | 3.82 | 3.35 | 4.54 | 3.53 | 3.16
7 | 29.7 | 2021-02-04 21:11 | 25.7 | 17.3686 | 7.6314 | 1348.69 | 974 | 1330 | 262 | 220 | 103 | 115 | 137 | 147 | 5.41 | 3.82 | 3.35 | 4.54 | 3.53 | 3.16
8 | 29.3 | 2021-02-04 21:21 | 3.3 | 17.6661 | 7.3339 | 1352.96 | 1151 | 1320 | 260 | 219 | 103 | 119 | 140 | 148 | 5.78 | 3.94 | 3.35 | 4.26 | 3.64 | 3.08
8 | 29.3 | 2021-02-04 21:21 | 6.1 | 17.7645 | 7.2355 | 1347.59 | 1169 | 1295 | 260 | 219 | 103 | 119 | 140 | 148 | 5.78 | 3.94 | 3.35 | 4.26 | 3.64 | 3.08
8 | 29.3 | 2021-02-04 21:21 | 11.7 | 17.7051 | 7.2949 | 1346.94 | 1160 | 1290 | 260 | 219 | 103 | 119 | 140 | 148 | 5.78 | 3.94 | 3.35 | 4.26 | 3.64 | 3.08
8 | 29.3 | 2021-02-04 21:21 | 18 | 17.7806 | 7.2194 | 1346.52 | 1148 | 1285 | 260 | 219 | 103 | 119 | 140 | 148 | 5.78 | 3.94 | 3.35 | 4.26 | 3.64 | 3.08
8 | 29.3 | 2021-02-04 21:21 | 20.1 | 18.1326 | 6.8674 | 1344.48 | 1148 | 1283 | 260 | 219 | 103 | 119 | 140 | 148 | 5.78 | 3.94 | 3.35 | 4.26 | 3.64 | 3.08
8 | 29.3 | 2021-02-04 21:21 | 22.9 | 17.6616 | 7.3384 | 1346.32 | 1153 | 1280 | 260 | 219 | 103 | 119 | 140 | 148 | 5.78 | 3.94 | 3.35 | 4.26 | 3.64 | 3.08
8 | 29.3 | 2021-02-04 21:21 | 25 | 17.8242 | 7.1758 | 1349.26 | 1160 | 1270 | 260 | 219 | 103 | 119 | 140 | 148 | 5.78 | 3.94 | 3.35 | 4.26 | 3.64 | 3.08
9 | 29.7 | 2021-02-04 21:30 | 5.4 | 17.6425 | 7.3575 | 1342.69 | 1178 | 1295 | 253 | 218 | 102 | 119 | 140 | 148 | 6.63 | 4.57 | 3.2 | 4.04 | 3.79 | 3.27
9 | 29.7 | 2021-02-04 21:30 | 6.1 | 17.6303 | 7.3697 | 1342.1 | 1178 | 1290 | 253 | 218 | 102 | 119 | 140 | 148 | 6.63 | 4.57 | 3.2 | 4.04 | 3.79 | 3.27
9 | 29.7 | 2021-02-04 21:30 | 9.6 | 17.6371 | 7.3629 | 1343.97 | 1166 | 1280 | 253 | 218 | 102 | 119 | 140 | 148 | 6.63 | 4.57 | 3.2 | 4.04 | 3.79 | 3.27
9 | 29.7 | 2021-02-04 21:30 | 11.7 | 17.5853 | 7.4147 | 1343.88 | 1165 | 1270 | 253 | 218 | 102 | 119 | 140 | 148 | 6.63 | 4.57 | 3.2 | 4.04 | 3.79 | 3.27
9 | 29.7 | 2021-02-04 21:30 | 17.3 | 17.5357 | 7.4643 | 1343.01 | 1144 | 1280 | 253 | 218 | 102 | 119 | 140 | 148 | 6.63 | 4.57 | 3.2 | 4.04 | 3.79 | 3.27
9 | 29.7 | 2021-02-04 21:30 | 22.9 | 17.4659 | 7.5341 | 1341.36 | 1157 | 1285 | 253 | 218 | 102 | 119 | 140 | 148 | 6.63 | 4.57 | 3.2 | 4.04 | 3.79 | 3.27
9 | 29.7 | 2021-02-04 21:30 | 25.7 | 17.5016 | 7.4984 | 1340.12 | 1156 | 1260 | 253 | 218 | 102 | 119 | 140 | 148 | 6.63 | 4.57 | 3.2 | 4.04 | 3.79 | 3.27
10 | 30.3 | 2021-02-04 21:41 | 4 | 17.7642 | 7.2358 | 1346.95 | 1148 | 1270 | 251 | 220 | 103 | 118 | 138 | 148 | 4.43 | 5.02 | 3.22 | 4.2 | 3.72 | 3.16
10 | 30.3 | 2021-02-04 21:41 | 4.7 | 17.8116 | 7.1884 | 1347.47 | 1162 | 1265 | 251 | 220 | 103 | 118 | 138 | 148 | 4.43 | 5.02 | 3.22 | 4.2 | 3.72 | 3.16
10 | 30.3 | 2021-02-04 21:41 | 8.2 | 17.7984 | 7.2016 | 1346.37 | 1167 | 1260 | 251 | 220 | 103 | 118 | 138 | 148 | 4.43 | 5.02 | 3.22 | 4.2 | 3.72 | 3.16
10 | 30.3 | 2021-02-04 21:41 | 8.9 | 17.7597 | 7.2403 | 1346.66 | 1162 | 1263 | 251 | 220 | 103 | 118 | 138 | 148 | 4.43 | 5.02 | 3.22 | 4.2 | 3.72 | 3.16
10 | 30.3 | 2021-02-04 21:41 | 11 | 17.7288 | 7.2712 | 1346.55 | 1150 | 1279 | 251 | 220 | 103 | 118 | 138 | 148 | 4.43 | 5.02 | 3.22 | 4.2 | 3.72 | 3.16
10 | 30.3 | 2021-02-04 21:41 | 11.7 | 17.7668 | 7.2332 | 1346.96 | 1147 | 1280 | 251 | 220 | 103 | 118 | 138 | 148 | 4.43 | 5.02 | 3.22 | 4.2 | 3.72 | 3.16
10 | 30.3 | 2021-02-04 21:41 | 15.9 | 17.6455 | 7.3545 | 1346.68 | 1138 | 1265 | 251 | 220 | 103 | 118 | 138 | 148 | 4.43 | 5.02 | 3.22 | 4.2 | 3.72 | 3.16
10 | 30.3 | 2021-02-04 21:41 | 16.6 | 17.6404 | 7.3596 | 1346.52 | 1138 | 1263 | 251 | 220 | 103 | 118 | 138 | 148 | 4.43 | 5.02 | 3.22 | 4.2 | 3.72 | 3.16
10 | 30.3 | 2021-02-04 21:41 | 19.4 | 17.5966 | 7.4034 | 1345.96 | 1145 | 1255 | 251 | 220 | 103 | 118 | 138 | 148 | 4.43 | 5.02 | 3.22 | 4.2 | 3.72 | 3.16
10 | 30.3 | 2021-02-04 21:41 | 20.1 | 17.6695 | 7.3305 | 1346.43 | 1151 | 1250 | 251 | 220 | 103 | 118 | 138 | 148 | 4.43 | 5.02 | 3.22 | 4.2 | 3.72 | 3.16
10 | 30.3 | 2021-02-04 21:41 | 24.3 | 17.6055 | 7.3945 | 1345.86 | 1151 | 1270 | 251 | 220 | 103 | 118 | 138 | 148 | 4.43 | 5.02 | 3.22 | 4.2 | 3.72 | 3.16
10 | 30.3 | 2021-02-04 21:41 | 25 | 17.6559 | 7.3441 | 1346.55 | 1151 | 1275 | 251 | 220 | 103 | 118 | 138 | 148 | 4.43 | 5.02 | 3.22 | 4.2 | 3.72 | 3.16
10 | 30.3 | 2021-02-04 21:41 | 27.1 | 17.623 | 7.377 | 1347.07 | 965 | 1280 | 251 | 220 | 103 | 118 | 138 | 148 | 4.43 | 5.02 | 3.22 | 4.2 | 3.72 | 3.16